## FR-LAB-31_REV.03
#VALUE! | MASSA ESPECÍFICA, DENSIDADE RELATIVA E ABSORÇÃO DE AGREGADO MIÚDO PARA MISTURAS ASFÁLTICAS
| TIPO: |  | NÍVEL:
| FORMULÁRIO |  | TÁTICO/OPERACIONAL
| 1.1 CÓDIGO | 1.2 EMISSÃO | 1.3 REVISÃO | 1.4 FOLHA Nº / TOTAL DE FOLHAS
| FR-LAB-02 | 2025-01-30 | 04 | Página 1 de 1
Nº O.S: | 2025.04.16.03.042 |  | Data do ensaio: | 2025-04-29
Material: | PÓ DE PEDRA |  | Registro da amostra: | 042/2025
Procedencia material: |  | SANCHES TRIPOLONI - SINOP
Informações complementar:
Documento de referência
DNIT - 411 ME Pavimentação – Massa específica, densidade relativa e absorção de agregado miúdo para misturas asfálticas. ABNT NBR 16916 - Agregado miúdo - Determinação da densidade e da absorção de água.
Procedimentos do ensaio |  |  |  | 1 º Ensaio | 2 º Ensaio
( A ) | Massa do picnômetro (g) |  |  | 160.43 | 169.06
( B ) | Massa do picnômetro + Amostra seca (g) |  |  | 660.13 | 667.69
( C ) | Massa do picnômetro + Amostra + Água (g) |  |  | 964.94 | 966.24
( D ) | Massa do picnômetro + Água (g) |  |  | 655.9 | 657.56
( E ) | Massa do picnômetro + Massa saturada (g) |  |  | 661.77 | 669.66
Calculos e Resultados
1. Densidade relativa (g/cm³)
1.1. Densidade relativa real do agregado miudo |  |  |  | 1º Ensaio = | 2.620896
G as = |  | ( B - A ) |  | 2º Ensaio = | 2.625059
|  | ( B - A ) + ( D - C ) |  | Média = | 2.622978
1.2. Densidade relativa aparente do agregado miudo |  |  |  | 1º Ensaio = | 2.598544
G sb = |  | ( B - A ) |  | 2º Ensaio = | 2.598114
|  | ( E - A ) + ( D - C ) |  | Média = | 2.598329
2. Massa especifica (g/cm³)
2.1. Massa especifica real do agregado miudo |  |  |  | 1º Ensaio = | 2.613295
ME sa = |  | 0,9971 x G as |  | 2º Ensaio = | 2.617447
|  |  |  | Média = | 2.615371
2.1. Massa específica aparente do agregado miudo |  |  |  | 1º Ensaio = | 2.591008
ME sb = |  | 0,9971 x G sb |  | 2º Ensaio = | 2.590579
|  |  |  | Média = | 2.590794
3. Porcentagem de absorção (%)
|  |  |  | 1º Ensaio = | 0.3281969
Absorção (%). = |  | ( E - A ) - ( B - A ) | x 100 | 2º Ensaio = | 0.3950825
|  | ( B - A ) |  | Média = | 0.3616397
CICLO DE APROVAÇÃO:
Mattheus Ribeiro
ELABORAÇÃO/REVISÃO |  | ANÁLISE CRÍTICA |  | APROVAÇÃO