## FR-IMOB-14 _Rev00
Título: CARACTERIZAÇÃO DO LIGANTE ASFÁLTICO CAP MODIFICADO POLÍMERO
Tipo de Documento: Formulário | [7 empty] | Codificação: FR-IMOB-14
Data de Vigência: 16/02/2026 | [7 empty] | Versão: 00
Fase: Vigente | [7 empty] | Nível: Operacional
Nº O.S: | [6 empty] | Data do ensaio:
Material: | [6 empty] | Registro da amostra:
Procedência material:
Informações complementar:
Documento de referência
ABNT NBR 6576 - Materiais asfálticos - Determinação da penetração. DNIT ME 155 - Materiais asfálticos - Determinação de penetração.
ABNT NBR 6560 - Ligantes asfálticos - Determinação do ponto de amolecimento - Método do anel e bola. DNIT ME - 131 Materiais asfálticos - Determinação do ponto de amolecimento - Método anel e bola.
ABNT NBR 15184 - Materiais betuminosos - Determinação da viscosidade em temperaturas elevadas usando um viscosímetro rotacional.
ABNT NBR 15166 - Asfalto modificado - Ensaio de separação de fase.
ABNT NBR 15086 - Materiais betuminosos - Determinação da recuperação elástica pelo ductilômetro.
ABNT NBR 15235 - Materiais asfálticos - Determinação do efeito do calor e do ar em uma película delgada rotacional.
Procedimentos do Ensaio - Calculos e Resultados | [16 empty] | #REF! |  | #REF! |  | #REF! |  | TOLERANCIA FAIXA DE TRABALHO
Antes do envelhecimento |  |  | Penetração (100g, 5s, 25ºC) (0,1mm) |  |  | 1ª Leitura (mm) |  |  |  | 2ª Leitura (mm) |  |  | 3ª Leitura (mm)
[6 empty] | 50 |  |  |  | 51 |  |  | 50.5
|  |  | Média (mm) |  |  | 50.5
[6 empty] | 1° Molde (cm) |  |  |  | 2° Molde (cm) |  |  | 3° Molde (cm) |  |  | #REF!
|  |  | Comprimento inicial (cm) |  |  | 10 |  |  |  | 10 |  |  | 10 |  |  | #REF!
|  |  | Comprimento final (cm) |  |  | 2.8 |  |  |  | 2.7 |  |  | 2.7 |  |  |  | 1 | 2 | 3 | 4 | 5 | 6
|  |  | Recuperação elástica a 25ºC, 10cm (%) |  |  | 72% |  |  |  | 73% |  |  | 73%
|  |  | Média (%) |  |  | 72.67%
|  |  | Ponto de amolecimento (°C) |  |  | Temperatura 1ª esfera |  |  |  | Temperatura 2ª esfera |  |  | -
[6 empty] | 60 |  |  |  | 60 |  |  | -
|  |  | Média (°C) |  |  | 60 | [6 empty] | -
Após o envelhecimento |  |  | Penetração (100g, 5s, 25ºC) (0,1mm) |  |  | 1ª Leitura (mm) |  |  |  | 2ª Leitura (mm) |  |  | 3ª Leitura (mm)
[6 empty] | 50 |  |  |  | 51 |  |  | 50
|  |  | Média (mm) |  |  | 50.33333
[6 empty] | 1° Molde (cm) |  |  |  | 2° Molde (cm) |  |  | 3° Molde (cm) |  |  | #REF!
|  |  | Comprimento inicial (cm) |  |  | 10 |  |  |  | 10 |  |  | 10 |  |  | #REF!
|  |  | Comprimento final (cm) |  |  | 2.8 |  |  |  | 2.6 |  |  | 2.7 |  |  |  | 1 | 2 | 3 | 4 | 5 | 6
|  |  | Recuperação elástica a 25ºC, 10cm (%) |  |  | 72% |  |  |  | 74% |  |  | 73%
|  |  | Média (%) |  |  | 73%
|  |  | Ponto de amolecimento (°C) |  |  | Temperatura 1ª esfera |  |  |  | Temperatura 2ª esfera |  |  | -
[6 empty] | 60 |  |  |  | 60 |  |  | - | [10 empty] | 135 | 300
|  |  | Média (°C) |  |  | 60 | [6 empty] | - | [10 empty] | 150 | 450
Variação em massa |  |  | Massa (g) |  |  | Antes do envelhecimento |  |  |  | Após o envelhecimento |  |  | Variação de massa (%) | [10 empty] | 175 | 1000
Recipiente 1
Recipiente 2
Recipiente 3
Procedimentos do Ensaio - Calculos e Resultados
Penetração (100g, 5s, 25ºC) |  |  |  | 0,1mm | 50.5 | NBR 6576 | Viscosidade (cp) X Temperatura (°C)
Ponto de amolecimento |  |  |  | ºC | 60 | NBR 6560 | [18 empty] | BASE | 38.1729
Viscosidade Brookfield | [5 empty] | NBR 15184 | [18 empty] | POTÊNCIA | 0.2225164
°C | 135 | SP 21 | 20rpm | cP | 300 |  |  |  | 4.905275 | 5.703782 | 0.9965494
°C | 150 | SP 21 | 50 rpm |  | 450 |  |  |  | 5.010635 | 6.109248 | 0.2225164 | [12 empty] | VISCOSIDADE (cP)
°C | 177 | SP 21 | 100 rpm |  | 1000 |  |  |  | 5.17615 | 6.907755 | 38.1729 | [12 empty] | TANQUE DE CAP (V)
Ensaio de separação de fase |  |  |  | ºC |  | NBR 15166 | [17 empty] | MISTURA (V) | 270 | 330 | 390
Recuperação elástica a 25ºC, 10cm |  |  |  | % | 72.67% | NBR 15086 | [17 empty] | COMPACTAÇÃO (V) | 550 | 650 | 750
Efeito do calor e do ar (RTFOT) a 163ºC, 5 min | [23 empty] | TEMPERATURA (°C)
Variação de massa |  |  |  | % |  | NBR 15235 | [17 empty] | TANQUE DE CAP (t)
Porcentagem de penetração original |  |  |  | % |  | NBR 6576 | Temperaturas ótimas | [16 empty] | MISTURA (t) | 132.7 | 138.7 | 144
Variação do ponto de amolecimento |  |  |  | ºC |  | NBR 6560 | MISTURA |  |  | Min. °C | Máx. °C | COMPACTAÇÃO |  | Min. °C | Máx. °C | [8 empty] | COMPACTAÇÃO (t) | 155.4 | 161.3 | 166.5
Porcentagem de recuperação elastica original a 25º |  |  |  | % |  | NBR 15086 |  |  |  | 144°C | 133°C |  |  | 167°C | 155°C
Assinaturas:
|  | Responsável executor | [6 empty] | Responsável calculista
Elaborado por: |  | Thyago Biasin
Revisado por: |  | Samara Rodrigues
Aprovado por: |  | Rheno Tormin

## VERSO
Caracterização do Ligante Asfaltico CAP Modificado por Polímero - 55/75, 60/85, e 65/90
Equipamentos utilizados
Equipamento |  | Identificação (nº patrimonial e/ou série)
Balança
Agulha + Penetrometro
Ductilometro
Viscosímetro
Estufa RTFOT
Esferas
Béquer
Termometro
Pontos de Verificação
Verificar a homogeneidade da amostra para cada ensaio
Verificar o funcionamento do penetrometro
Verificar se a agulha está calibrada
Verificar a integridade do equipamento anel e bola: béquer, anel, suporte dos aneis, esferas, guia das esferas
Verificar a integridade dos moldes de recuperação elastica
Verificar se o viscosímetro está nivelado
Verificar a integridades do spindle utilizado no ensaio
Verificar se a balança está zerada, nivelada
FR-LAB-09_Rev.01