## FR-IMOB-28_Rev00
Título: Curva Viscosidade x Temperatura
Tipo de Documento: Formulário |  |  | Codificação: FR-IMOB-28
Data de Vigência: 16/02/2026 |  |  | Versão: 00
Fase: Vigente |  |  | Nível: Operacional
Nº O.S: |  |  | Data do ensaio:
Material: |  |  | Registro da amostra:
Procedencia material:
Informações complementar:
Documento de referência
VISCOSIDADE NO VISCOSÍMETRO BROOKFIELD
Velocidade (RPM) | Temperatura (°C) | Viscosidade (Poise)
|  | 1ºMedição | 2ºMedição | 3ºMedição
20 | 135 | 6.83 | 6.83 | 6.83
20 | 150 | 3.25 | 3.25 | 3.25
50 | 177 | 1.05 | 1.05 | 1.05
VISCOSIDADE MÉDIA
Velocidade (RPM) | Temperatura (°C) | Viscosidade
1a medição
20 | 135 | 6.825
20 | 150 | 3.25
50 | 177 | 1.05
Temperatura de usinagem do ligante - 1,7 ± 0,2 P (°C) |  |  |  | 165 a 171
Temperatura de usinagem dos agregados (°C) |  |  |  | 171
Temperatura de compactação da mistura - 2,8 ± 0,3 P (°C) |  |  |  | 151 a 157
Faixa de usinagem |  |  | Faixa de compactação
X | Y | Tem. | X | Y | Tem.
135 | 1.9 | 155.3375 | 135 | 2.5 | 145.9184
175 | 1.9 | 155.3375 | 175 | 2.5 | 145.9184
135 | 1.5 | 161.617 | 135 | 3.1 | 136.4992
175 | 1.5 | 161.617 | 175 | 3.1 | 136.4992
Elaborado por: | Thyago Biasin
Revisado por: | Samara Rodrigues
Aprovado por: | Rheno Tormin