## FR-IMOB-44_Rev00
Título: Granulométrica por Peneiramento do Microrrevestimento Asfáltico
Tipo de Documento: Formulário | [6 empty] | Codificação: FR-IMOB-44
Data de Vigência: 16/02/2026 | [6 empty] | Versão: 00
Fase: Vigente | [6 empty] | Nível: Operacional
Nº O.S: |  |  |  |  | Data do ensaio:
Material: |  |  |  |  | Registro da amostra:
Procedencia material:
Informações complementar:
Documento de referência
DNIT ES 035 - Microrresvetimento Asfáltico
Procedimentos do ensaio - Calculos e Resultados | [15 empty] | FAIXA ꓲ DNIT 035 |  | FAIXA ꓲꓲ DNIT 035 |  | FAIXA ꓲꓲꓲ DNIT 035 |  | TOLERANCIA FAIXA DE TRABALHO
Peneiras |  | Amostra 01 |  |  |  | Amostra 02 |  |  |  | Projeto | % passa
|  | massa | massa | % | % | massa | massa | % | % | %
|  | retida | retida | retida | passa | retida | retida | retida | passa | passa |  |  |  |  | 3
|  |  | acumul. | acumul. |  |  | acumul. | acumul. |  |  | FAIXA ꓲꓲ DNIT 035 |  | TOLERANCIA FAIXA DE TRABALHO MISTURA |  | 4
nº | mm | (g) | (g) |  |  | (g) | (g) | [8 empty] | 1 | 2 | 3 | 4 | 5 | 6
Massa inicial (g)
3/8 | 9.5 | 12.5 | 0 | #DIV/0! | #DIV/0! | 0 | 0 | #DIV/0! | #DIV/0! |  | 100 | 100 | 95 | 100 | 9.5 | 100 | 100 | 100 | 100 | 100 | 85 | -5 | 5 | Lista Suspensa
Nº4 | 4.75 | 200 | 0 | #DIV/0! | #DIV/0! | 0 | 0 | #DIV/0! | #DIV/0! |  | 90 | 70 | 85 | 75 | 4.75 | 100 | 90 | 90 | 70 | 87 | 60 | -5 | 5 | FAIXA ꓲ DNIT 035 | 1
Nº8 | 2.36 | 466.2 | 0 | #DIV/0! | #DIV/0! | 0 | 0 | #DIV/0! | #DIV/0! |  | 70 | 45 | 65 | 50 | 2.36 | 90 | 65 | 70 | 45 | 60 | 40 | -5 | 5 | FAIXA ꓲꓲ DNIT 035 | 3
Nº16 | 1.18 | 478.6 | 0 | #DIV/0! | #DIV/0! | 0 | 0 | #DIV/0! | #DIV/0! |  | 50 | 28 | 45 | 33 | 1.18 | 70 | 45 | 50 | 28 | 45 | 28 | -5 | 5 | FAIXA ꓲꓲꓲ DNIT 035 | 5
Nº30 | 0.6 | 340.3 | 0 | #DIV/0! | #DIV/0! | 0 | 0 | #DIV/0! | #DIV/0! |  | 34 | 19 | 29 | 24 | 0.6 | 50 | 30 | 34 | 19 | 34 | 19 | -5 | 5
Nº50 | 0.33 | 209.1 | 0 | #DIV/0! | #DIV/0! | 0 | 0 | #DIV/0! | #DIV/0! |  | 25 | 12 | 20 | 17 | 0.33 | 30 | 18 | 25 | 12 | 25 | 14 | -5 | 5
Nº100 | 0.15 | 127.7 | 0 | #DIV/0! | #DIV/0! | 0 | 0 | #DIV/0! | #DIV/0! |  | 18 | 7 | 15 | 10 | 0.15 | 21 | 10 | 18 | 7 | 17 | 8 | -3 | 3
Nº200 | 0.075 | 78.3 | 0 | #DIV/0! | #DIV/0! | 0 | 0 | #DIV/0! | #DIV/0! |  | 15 | 5 | 13 | 7 | 0.075 | 15 | 5 | 15 | 5 | 8 | 4 | -2 | 2
Fundo (g) |  | 101.5 | 0 | #DIV/0! | - | 0 | 0 | #DIV/0! | - |  | - | - | - | -
Massa total (g) |  |  | - | - | - | 0 | - | - | - |  | - | - | - | -
Gráfico
Assinaturas
Responsálvel executor: | [8 empty] | Responsável calculista:
Elaborado por: |  | Thyago Biasin
Revisado por: |  | Samara Rodrigues
Aprovado por: |  | Rheno Tormin

## VERSO
#REF!
Equipamentos utilizados
Equipamento |  |  | Identificação (nº patrimonial e/ou série)
Balança
Estufa
DNIT 035/2018-ES Pavimentação asfáltica-Microrrevestimento asfático-Especificação de Serviço | 3/8 | 9.5
| Nº4 | 4.75
| Nº8 | 2.36
| Nº16 | 1.18
| Nº30 | 0.6
| Nº50 | 0.33
| Nº100 | 0.15
| Nº200 | 0.075
Pontos de Verificação
Verificar homogenidade da amostra
Verificar se a balança está zerada, nivelada
Verificar se o tempo de peneiramento foi suficiente
Verificar se a massa da amostra está de acordo