## FR-IMOB-46_Rev00
Título: Concreto Asfáltico - Determinação da Densidade Aparente e Grau de Compactação
Tipo de Documento: Formulário | [12 empty] | Codificação: FR-IMOB-46
Data de Vigência: 16/02/2026 | [12 empty] | Versão:00
Fase: Vigente | [12 empty] | Nível: Operacional
Nº O.S: | [12 empty] | Data do ensaio:
Material: | [12 empty] | Registro da amostra:
Procedencia material:
Informações complementar:
Documentos de referência
DNIT 031 - ES - Pavimentos flexíveis - Concreto asfáltico.
DERSA ET-DE-P00/027 - Concreto asfáltico
ABNT NBR 15087 - Misturas asfálticas — Determinação da resistência à tração por compressão diametral
DNIT 428 - ME - Pavimentação - Misturas asfálticas – Determinação da densidade relativa aparente e da massa específica aparente de corpos de prova compactados.
Procedimentos do ensaio - Resumo dos Resultados
CP | Rastreabilidade | [5 empty] | Pista |  |  | Espessura | Massa do CP seco ao ar | Massa do CP imerso em água | Massa do CP s.s.s. | Densidade aparente medida em campo - Gmbc | Densidade relativa aparente de projeto - Gmbl | Densidade relativa medida máxima - Gmm | Absorção de água | Volume de Vazios | Grau de Compactação | Tração por compressão diametral
Nº | Km de Extração |  | Faixa | Lado | Camada |  | BE | EX | BD | mm | g | g | g | adimensional | adimensional | adimensional | % | % | % | MPa | RTD
1 | 500+600 |  | 01 | Norte | 2ª |  | x |  |  | 33.46 | 638 | 366 | 641 | 2.32 | 2.343 | 2.41 | 1.090909 | 3.73444 | 99.01835 | 0.9791327 | 525 | 524.7672 | 0.9791327
2 | 500+620 |  | 02 | Norte | 2ª |  |  | x |  | 35.46 | 637 | 365 | 640 | 2.316364 | 2.343 | 2.41 | 1.090909 | 3.885326 | 98.86315 | 0.7059231 | 400 | 400.9547 | 0.7059231
3 | 500+640 |  | 01 | Norte | Única |  |  |  | x | 37.41 | 616 | 348 | 619 | 2.273063 | 2.343 | 2.41 | 1.107011 | 5.682044 | 97.01505 | 1.09229 | 656 | 654.5227 | 1.09229
4 | 500+680 |  | 01 | Norte | 2ª |  |  | x |  | 39.36 | 619 | 355 | 622 | 2.318352 | 2.343 | 2.41 | 1.123596 | 3.802819 | 98.94802 | 1.038175 | 656 | 654.5227 | 1.038175
5 | 500+700 |  | 01 | Norte | 2ª |  | x |  |  | 37.4 | 614 | 347 | 617 | 2.274074 | 2.343 | 2.41 | 1.111111 | 5.64008 | 97.05822 | 1.426573 | 858 | 854.6037 | 1.426573
6 | 500+800 |  | 01 | Norte | 2ª |  |  | x |  | 38.33 | 615 | 353 | 618 | 2.320755 | 2.343 | 2.41 | 1.132075 | 3.703124 | 99.05056 | 0.8547294 | 525 | 524.7672 | 0.8547294
7 | 500+900 |  | 01 | Norte | 2ª |  |  |  | x | 37.49 | 626 | 352 | 629 | 2.259928 | 2.343 | 2.41 | 1.083032 | 6.227062 | 96.45445 | 0.9975894 | 600 | 599.0547 | 0.9975894
8
9
10
11
12
13
14
15
16
17
18
19
20
21
[6 empty] | MÉDIA (X̅) : |  |  |  | 36.98714 | 623.5714 | 355.1429 | 626.5714 | 2.297505 | 2.343 |  | 1.105521 | 4.667842 | 98.05826 | 1.013487
número de amostras: |  |  | 7 |  | DESVIO PADRÃO (S): |  |  |  |  | 1.949733 | [7 empty] | 1.123057 | 1.155171 | 0.2231187
k = coeficiente multiplicador: |  |  | 1.36 |  | X̅ - Ks: |  |  |  |  | 34.33551 | [7 empty] | 3.140485 | 96.48723 | 0.7100459
α = risco do Executante: |  |  | 0.3 |  |  | X̅ + Ks: |  |  |  | 39.63878 | [7 empty] | 6.195199 | 99.62929 | 1.316929
Assinaturas
| Responsável executor: | [11 empty] | Responsável calculista:
Elaborado por: |  | Thyago Biasin
Revisado por: |  | Samara Rodrigues
Aprovado por: |  | Rheno Tormin
Valores de K para análise estatística
[13 empty] | N | N | K |  | N | K | α | α
[13 empty] | 7 | 7 | 1.36 |  | 5 | 1.55 | 0.45 | 0.3
[17 empty] | 6 | 1.41 | 0.35
[17 empty] | 7 | 1.36 | 0.3
[17 empty] | 8 | 1.31 | 0.25
[17 empty] | 9 | 1.25 | 0.19
[17 empty] | 10 | 1.21 | 0.15
[17 empty] | 11 | 1.19 | 0.13
[17 empty] | 12 | 1.16 | 0.1
[17 empty] | 13 | 1.13 | 0.08
[17 empty] | 14 | 1.11 | 0.06
[17 empty] | 15 | 1.1 | 0.05
[17 empty] | 16 | 1.08 | 0.04
[17 empty] | 17 | 1.06 | 0.03
[17 empty] | 18 | 1.05 | 0.025
[17 empty] | 19 | 1.04 | 0.02
[17 empty] | 20 | 1.025 | 0.015
[17 empty] | 21 | 1.01 | 0.01
Note on J17: Maykol Mazer Dos Santos: MARQUE UM X (MAIUSCULO)

## VERSO (hidden)
#REF!
Equipamentos utilizados
Equipamento |  | Identificação (nº patrimonial e/ou série)
Balança
Estufa
Termomêtro
Pontos de Verificação
Verificar homogenidade da amostra
Verificar se a balança está zerada, nivelada
Verificar se a massa da amostra está de acordo com a norma