## FR-IMOB-54_Rev00
Título: Concreto Asfáltico - Análise Granulométrica da Mistura DNIT 031
Tipo de Documento: Formulário | [6 empty] | Codificação: FR-IMOB-54
Data de Vigência: 16/02/2026 | [6 empty] | Versão: 00
Fase: Vigente | [6 empty] | Nível: Operacional
Nº O.S: |  |  |  |  | Data do ensaio:
Material: |  |  |  |  | Registro da amostra:
Procedencia material:
Informações complementar:
Documento de referência
DNIT 031- ES - Pavimentos flexíveis - Concreto asfáltico.
Procedimentos do ensaio - Calculos e Resultados | [15 empty] | FAIXA A-25 DNIT 031/24 |  | FAIXA B-19 DNIT 031/24 |  | FAIXA C-12,5 DNIT 031/24 |  | FAIXA D-9,5 DNIT 031/24 |  | TOLERANCIA FAIXA DE TRABALHO
Peneiras |  | Amostra 01 |  |  |  | Amostra 02 |  |  |  | Média | % passa
|  | massa | massa | retida |  | massa | massa | retida | [6 empty] | 5
|  | retida | retida | acumul. | passa | retida | retida | acumul. | passa | passa | NEOVIA TRAÇO FAIXA "C" 031/2024 |  |  |  | 6
|  |  | acumul. |  |  |  | acumul.
nº | mm | (g) | (g) | % | % | (g) | (g) | % | % | % | FAIXA C-12,5 DNIT 031/24 |  | TOLERANCIA FAIXA DE TRABALHO MISTURA |  |  | 1 | 2 | 3 | 4 | 5 | 6 | 7 | 8
Massa inicial (g)
1 1/2" | 38.1 | [13 empty] | 38.1 | 100 | 100 | 100 | 100 | 100 | 100 | 100 | 100 |  |  |  |  | Lista Suspensa
1" | 25.4 | [13 empty] | 25.4 | 90 | 100 | 100 | 100 | 100 | 100 | 100 | 100 | 7 | -7 | 7 |  | FAIXA A-25 DNIT 031/24 | 1
3/4" | 19.1 | [13 empty] | 19.1 | 75 | 89 | 90 | 100 | 100 | 100 | 100 | 100 | 7 | -7 | 7 |  | FAIXA B-19 DNIT 031/24 | 3
1/2" | 12.7 | [13 empty] | 12.7 | 58 | 78 | 70 | 89 | 90 | 100 | 100 | 100 | 7 | -7 | 7 |  | FAIXA C-12,5 DNIT 031/24 | 5
3/8" | 9.5 | [13 empty] | 9.5 | 48 | 71 | 55 | 82 | 73 | 89 | 90 | 100 | 7 | -7 | 7 |  | FAIXA D-9,5 DNIT 031/24 | 7
1/4" | 6.3 | [13 empty] | 6.3 | 35 | 61 | 42 | 70 | 53 | 78 | 65 | 89 | 7 | -7 | 7
Nº4 | 4.8 | [13 empty] | 4.8 | 29 | 55 | 35 | 63 | 44 | 72 | 53 | 83 | 5 | -5 | 5
Nº8 | 2.36 | [13 empty] | 2.36 | 19 | 45 | 23 | 49 | 28 | 58 | 32 | 67 | 5 | -5 | 5
Nº16 | 1.18 | [13 empty] | 1.18 | 13 | 36 | 16 | 37 | 17 | 45 | 20 | 52 | 5 | -5 | 5
Nº30 | 0.6 | [13 empty] | 0.6 | 9 | 28 | 10 | 28 | 11 | 35 | 13 | 40 | 5 | -5 | 5
Nº50 | 0.3 | [13 empty] | 0.3 | 5 | 21 | 6 | 20 | 6 | 25 | 8 | 29 | 4 | -4 | 4
Nº100 | 0.15 | [13 empty] | 0.15 | 2 | 14 | 4 | 13 | 3 | 17 | 4 | 19 | 3 | -3 | 3
Nº200 | 0.075 | [13 empty] | 0.075 | 1 | 7 | 2 | 8 | 2 | 10 | 2 | 10 | 2 | -2 | 2
Fundo (g) |  |  | - | - | - |  | - | - | - |  | - | - | - | -
Massa total (g) |  |  | - | - | - |  | - | - | - |  | - | - | - | - |  | CONSÓRCIO BR 163 - SANCHES TRIPOLONI TRAÇO FAIXA"C" REV_DEZ-25 |  | SANCHES TRIPOLONI SINOP TRAÇO FAIXA "C" COD.PROJ - CD-0/1 |  | NEOVIA TRAÇO FAIXA "C" 031/2024 |  | NEOVIA TRAÇO FAIXA "B" 031/2024 |  |  | TRIPOLONI LRV-SSR 2026 FX "C" - COD.PROJ - REV03/PÓ ROMA |  | CONSÓRCIO BR163 - GUAXE FAIXA "C" DNIT 031/2024 CAP 60-85 |  | CONSÓRCIO CAMINHOS DO MT FAIXA "B" DNIT 031/2024 CAP 60-85
Gráfico
5
6
[16 empty] | 1 | 2 | 3 | 4 | 5 | 6 | 7 | 8 |  | 9 | 10 | 11 | 12 | 13 | 14
[15 empty] | 38.1 | 100 | 100 | 100 | 100 | 100 | 100 | 100 | 100 |  | 100 | 100 | 100 | 100 | 100 | 100
[15 empty] | 25.4 | 100 | 100 | 100 | 100 | 100 | 100 | 100 | 100 |  | 100 | 100 | 100 | 100 | 100 | 100 | Lista Suspensa
[15 empty] | 19.1 | 100 | 100 | 100 | 100 | 100 | 100 | 93 | 100 |  | 100 | 100 | 100 | 100 | 100 | 100 | CONSÓRCIO BR 163 - SANCHES TRIPOLONI TRAÇO FAIXA"C" REV_DEZ-25 | 1
[15 empty] | 12.7 | 85.11 | 99.11 | 86 | 100 | 90 | 98.6 | 76.9 | 89 |  | 85.3 | 99.3 | 90 | 100 | 78 | 89 | SANCHES TRIPOLONI SINOP TRAÇO FAIXA "C" COD.PROJ - CD-0/1 | 3
[15 empty] | 9.5 | 76.02 | 89 | 73.5 | 87.5 | 74.3 | 88.3 | 58.3 | 72.3 |  | 73.2 | 87.2 | 73 | 89 | 67.2 | 81.2 | NEOVIA TRAÇO FAIXA "C" 031/2024 | 5
[15 empty] | 6.3 | 56.51 | 70.51 | 53.2 | 67.2 | 55.3 | 69.3 | 43.7 | 57.7 |  | 53.1 | 67.1 | 54.44 | 68.44 | 49 | 63 | NEOVIA TRAÇO FAIXA "B" 031/2024 | 7
[15 empty] | 4.8 | 50.47 | 60.47 | 47.5 | 57.5 | 47.8 | 57.8 | 40.1 | 50.1 |  | 46.9 | 56.9 | 46.24 | 60.24 | 41.7 | 51.7 | TRIPOLONI LRV-SSR 2026 FX "C" - COD.PROJ - REV03/PÓ ROMA | 9
[15 empty] | 2.36 | 31.16 | 41.16 | 31.6 | 41.6 | 30.8 | 40.8 | 26.4 | 36.4 |  | 37.8 | 47.8 | 30.46 | 44.46 | 25.8 | 35.8 | CONSÓRCIO BR163 - GUAXE FAIXA "C" DNIT 031/2024 CAP 60-85 | 11
[15 empty] | 1.18 | 17.77 | 27.77 | 22 | 32 | 20.5 | 30.5 | 17.4 | 27.4 |  | 25 | 35 | 21.43 | 31.43 | 17.1 | 27.1 | CONSÓRCIO CAMINHOS DO MT FAIXA "B" DNIT 031/2024 CAP 60-85 | 13
[15 empty] | 0.6 | 11 | 20.53 | 14.6 | 24.6 | 13.9 | 23.9 | 11.2 | 21.2 |  | 17.2 | 27.2 | 13.03 | 23.03 | 13 | 23
[15 empty] | 0.3 | 7.93 | 15.93 | 7.2 | 16.2 | 8.8 | 16.8 | 6.4 | 14.4 |  | 12.1 | 21.1 | 8.48 | 14.48 | 8.7 | 16.7
[15 empty] | 0.15 | 5.68 | 11.68 | 4 | 10 | 4.5 | 10.5 | 4 | 9.9 |  | 5.9 | 11.9 | 3.9 | 9.9 | 4.3 | 10.3
[15 empty] | 0.075 | 5.1 | 9.1 | 3.6 | 7.6 | 3 | 7 | 2.4 | 6.4 |  | 3.4 | 7.4 | 2.08 | 6.08 | 3 | 7
Assinaturas
__________________________________ Responsável executor | [7 empty] | ____________________________________________ Responsável calculista
Elaborado por: |  | Thyago Biasin
Revisado por: |  | Samara Rodrigues
Aprovado por: |  | Rheno Tormin
| DNIT 031 - A25 |  | DNIT 031 - B19 |  | DNIT 031 - C12,5 |  | DNIT 031 - D9,5
1 1/2" | 100 | 100 | 100 | 100 | 100 | 100 | 100 | 100
1" | 90 | 100 | 100 | 100 | 100 | 100 | 100 | 100
3/4" | 75 | 89 | 90 | 100 | 100 | 100 | 100 | 100
1/2" | 58 | 78 | 70 | 89 | 90 | 100 | 100 | 100
3/8" | 48 | 71 | 55 | 82 | 73 | 89 | 90 | 100
1/4" | 35 | 61 | 42 | 70 | 53 | 78 | 65 | 89
Nº4 | 29 | 55 | 35 | 63 | 44 | 72 | 53 | 83
Nº8 | 19 | 45 | 23 | 49 | 28 | 58 | 32 | 67
Nº16 | 13 | 36 | 16 | 37 | 17 | 45 | 20 | 52
Nº30 | 9 | 28 | 10 | 28 | 11 | 35 | 13 | 40
Nº50 | 5 | 21 | 6 | 20 | 6 | 25 | 8 | 29
Nº100 | 2 | 14 | 4 | 13 | 3 | 17 | 4 | 19
Nº200 | 1 | 7 | 2 | 8 | 2 | 10 | 2 | 10
Note on AG43: Maykol Mazer Dos Santos: correto seria 92, conforme normativa