## FR-IMOB-56_Rev.00
Título: DETERMINAÇÃO DA MASSA ESPECÍFICA APARENTE DA AREIA - CALIBRAÇÃO EM LABORATÓRIO
Tipo de Documento: Formulário |  |  |  | Codificação: FR-IMOB-56
Data de Vigência: 29/01/2026 |  |  |  | Versão: 00
Fase: Vigente |  |  |  | Nível: Operacional
Nº O.S: |  |  |  |  | Data do ensaio:
Material: |  |  |  |  | Registro da amostra:
Procedência material:
Informações complementar:
Documento de referência
DNIT 458/2025 – ME Solos – Determinação da massa específica aparente in situ com emprego do frasco de areia – Método de ensaio
Procedimentos do ensaio | [5 empty] | 1 º Ensaio | 2 º Ensaio | 3 º Ensaio
( A ) |  | Massa do recipiente (g). |  |  |  | 2206 | 2206 | 2206
( B ) |  | Volume do recipiente |  |  |  | 2000 | 2000 | 2000
( C ) |  | Massa do recipiente com volume completo de areia (g). |  |  |  | 5202 | 5232 | 5228
( D ) |  | Peso da areia (g) |  |  |  | 2996 | 3026 | 3022
( E ) |  | Densidade da areia (g/cm³) |  |  |  | 1.498 | 1.513 | 1.511
Calculos e Resultados
1. Densidade relativa máxima medida da mistura asfáltica: | [5 empty] | 1º Ensaio = |  | 1.82314
|  |  | G mm = | A |  | 2º Ensaio = |  | 1.869492
|  |  |  | A + B - C |  | 3º Ensaio = |  | 1.863176
[6 empty] | Média = |  | 1.851936
2. Massa específica máxima medida da mistura asffáltica: | [5 empty] | 1º Ensaio = |  | 1.817853
[6 empty] | 2º Ensaio = |  | 1.86407
|  |  | ME mm = | 0,9971 x G mm |  | 3º Ensaio = |  | 1.857772
[6 empty] | Média = |  | 1.507333
Assinaturas:
| Responsável executor |  |  |  | Responsável calculista
Elaborado por: |  | Denizan Olivio Souza da Silva
Revisado por: |  | Samara Rodrigues
Aprovado por: |  | Thyago Biasin Ferreira