## FR-IMOB-25_Rev00
Título: Estudo Composição Granulométrica
Tipo de Documento: Formulário | [5 empty] | Codificação: FR-IMOB-25
Data de Vigência: 16/02/2026 | [5 empty] | Versão: 00
Fase: Vigente | [5 empty] | Nível:Operacional
Nº O.S: |  |  |  | xxxxxxx | [8 empty] | Data do estudo |  |  | xxxxxxxx
Informações complementar: |  |  |  | xxxxxxx
Documento de referência
Procedimentos do ensaio - Calculos e Resultados | [20 empty] | FAIXAS NORMATIVAS | [21 empty] | TOLERANCIA FAIXA DE TRABALHO
Material |  | Brita 3/4" |  | Brita 3/8" |  |  | Pó de Pedra |  | Cal | [5 empty] | Mistura | Parametros de projeto - Faixas granulometricas |  |  |  |  | CBUQ Convencional | [5 empty] | SMA | [7 empty] | Faixa Descontinuas |  | CBUQ Convencional ou Polimero |  |  |  | CBUQ Polimero
Registro Amostra | [19 empty] | #N/A | Extra |  | CBUQ Convencional - FAIXA D - DNIT-031 |  | CBUQ Convencional - FAIXA C - DNIT-032 |  | SMA - FAIXA I - Leomar |  | SMA - FAIXA II - Leomar |  | SMA - FAIXA I - ET-DE-P00/031 |  | SMA - FAIXA II - ET-DE-P00/032 |  | Faixa Descontinuas - DNIT 112/2009 |  | CBUQ Convencional ou Polimero - FAIXA III - DER/SP |  | CBUQ Convencional ou Polimero - FAIXA IV - DER/SP |  | CBUQ Polimero - FAIXA C - DNER-ES-385
Procedencia Amostra | [19 empty] | #N/A
Composição (%) |  | 35 |  | 50 |  |  | 13 |  | 2 | [5 empty] | 100 |  | TOLERANCIA FAIXA DE TRABALHO MISTURA | 1 | nº | mm | 1 | 2 | 3 | 4 | 5 | 6 | 7 | 8 | 9 | 10 | 11 | 12 | 13 | 14 | 15 | 16 | 17 | 18 | 19 | 20 | 21 | 22
Peneiras |  | % passa |  | % passa |  |  | % passa |  | % passa |  | % passa |  | % passa |  | % passa |  |  | 2 | 2" | 50.8 |  |  | #N/A | #N/A | #N/A | #N/A | #N/A | #N/A | #N/A | #N/A | #N/A | #N/A | #N/A | #N/A | #N/A | #N/A | #N/A | #N/A | #N/A | #N/A | #N/A | #N/A | -7 | 7 | Lista Suspensa |  | Lista Suspensa
nº | mm | [16 empty] | 3 | 1 1/2" | 38.1 |  |  | 100 | 100 | #N/A | #N/A | #N/A | #N/A | #N/A | #N/A | #N/A | #N/A | #N/A | #N/A | #N/A | #N/A | #N/A | #N/A | #N/A | #N/A | #N/A | #N/A | -7 | 7 | Extra | 1 | Brita 3/4"
1 | 25.4 |  | #N/A |  | #N/A |  |  | #N/A |  | #N/A |  | #N/A |  | #N/A | #N/A |  |  | 4 | 1 | 25.4 |  |  | 95 | 100 | #N/A | #N/A | #N/A | #N/A | 100 | 100 | #N/A | #N/A | #N/A | #N/A | #N/A | #N/A | #N/A | #N/A | #N/A | #N/A | #N/A | #N/A | -7 | 7 | CBUQ Convencional - FAIXA D - DNIT-031 | 3 | Brita 3/8"
3/4" | 19.1 |  | #N/A |  | #N/A |  |  | #N/A |  | #N/A |  | #N/A |  | #N/A | #N/A |  |  | 5 | 3/4" | 19.1 |  |  | 80 | 100 | 100 | 100 | 100 | 100 | 90 | 100 | 100 | 100 | #N/A | #N/A | 100 | 100 | 100 | #N/A | #N/A | #N/A | 100 | 100 | -7 | 7 | CBUQ Convencional - FAIXA C - DNIT-032 | 5 | RAP
1/2" | 12.7 |  | #N/A |  | #N/A |  |  | #N/A |  | #N/A |  | #N/A |  | #N/A | #N/A |  |  | 6 | 1/2" | 12.7 |  |  | #N/A | #N/A | 80 | 100 | 90 | 100 | 50 | 74 | 90 | 100 | #N/A | #N/A | 90 | 100 | 90 | 100 | #N/A | #N/A | 85 | 100 | -7 | 7 | SMA - FAIXA I - Leomar | 7 | Areia Natural
3/8" | 9.5 |  | #N/A |  | #N/A |  |  | #N/A |  | #N/A |  | #N/A |  | #N/A | #N/A |  |  | 7 | 3/8" | 9.5 |  |  | 45 | 80 | 70 | 90 | 26 | 78 | 25 | 60 | #N/A | #N/A | 100 | 100 | 78 | 92 | 70 | 90 | 100 | #N/A | 75 | 100 | -7 | 7 | SMA - FAIXA II - Leomar | 9 | Pó de Pedra
5/16" | 7.93 |  | #N/A |  | #N/A |  |  | #N/A |  | #N/A |  | #N/A |  | #N/A | #N/A |  |  | 8 | 5/16" | 7.93 |  |  | #N/A | #N/A | #N/A | #N/A | #N/A | #N/A | #N/A | #N/A | 45 | 60 | 90 | 100 | #N/A | #N/A | #N/A | #N/A | #N/A | #N/A | #N/A | #N/A | -7 | 7 | SMA - FAIXA I - ET-DE-P00/031 | 11 | Filer
4 | 4.75 |  | #N/A |  | #N/A |  |  | #N/A |  | #N/A |  | #N/A |  | #N/A | #N/A |  |  | 9 | 4 | 4.75 |  |  | 28 | 60 | 44 | 72 | 20 | 28 | 20 | 28 | 30 | 40 | 30 | 45 | 28 | 42 | 44 | 72 | 80 | 100 | 50 | 85 | -5 | 5 | SMA - FAIXA II - ET-DE-P00/032 | 13 | Cal
8 | 2.4 |  | #N/A |  | #N/A |  |  | #N/A |  | #N/A |  | #N/A |  | #N/A | #N/A |  |  | 10 | 8 | 2.4 |  |  | #N/A | #N/A | #N/A | #N/A | 16 | 24 | 16 | 24 | #N/A | #N/A | #N/A | #N/A | #N/A | #N/A | #N/A | #N/A | #N/A | #N/A | #N/A | #N/A | -5 | 5 | Faixa Descontinuas - DNIT 112/2009 | 15
10 | 2 |  | #N/A |  | #N/A |  |  | #N/A |  | #N/A |  | #N/A |  | #N/A | #N/A |  |  | 11 | 10 | 2 |  |  | 20 | 45 | 22 | 50 | #N/A | #N/A | #N/A | #N/A | 20 | 27 | 20 | 27 | 14 | 24 | 22 | 50 | 50 | 90 | 30 | 75 | -5 | 5 | CBUQ Convencional ou Polimero - FAIXA III - DER/SP | 17
16 | 1.18 |  | #N/A |  | #N/A |  |  | #N/A |  | #N/A |  | #N/A |  | #N/A | #N/A |  |  | 12 | 16 | 1.18 |  |  | #N/A | #N/A | #N/A | #N/A | 13 | 21 | 13 | 21 | #N/A | #N/A | #N/A | #N/A | #N/A | #N/A | #N/A | #N/A | #N/A | #N/A | #N/A | #N/A | -5 | 5 | CBUQ Convencional ou Polimero - FAIXA IV - DER/SP | 19
30 | 0.6 |  | #N/A |  | #N/A |  |  | #N/A |  | #N/A |  | #N/A |  | #N/A | #N/A |  |  | 13 | 30 | 0.6 |  |  | #N/A | #N/A | #N/A | #N/A | 12 | 18 | 12 | 18 | #N/A | #N/A | #N/A | #N/A | #N/A | #N/A | #N/A | #N/A | #N/A | #N/A | #N/A | #N/A | -5 | 5 | CBUQ Polimero - FAIXA C - DNER-ES-385 | 21
40 | 0.42 |  | #N/A |  | #N/A |  |  | #N/A |  | #N/A |  | #N/A |  | #N/A | #N/A |  |  | 14 | 40 | 0.42 |  |  | 10 | 32 | 8 | 26 | #N/A | #N/A | #N/A | #N/A | #N/A | #N/A | #N/A | #N/A | 8 | 17 | 8 | 26 | 20 | 50 | 15 | 40 | -5 | 5
50 | 0.3 |  | #N/A |  | #N/A |  |  | #N/A |  | #N/A |  | #N/A |  | #N/A | #N/A |  |  | 15 | 50 | 0.3 |  |  | #N/A | #N/A | #N/A | #N/A | 12 | 15 | 12 | 15 | #N/A | #N/A | #N/A | #N/A | #N/A | #N/A | #N/A | #N/A | #N/A | #N/A | #N/A | #N/A | -3 | 3
80 | 0.18 |  | #N/A |  | #N/A |  |  | #N/A |  | #N/A |  | #N/A |  | #N/A | #N/A |  |  | 16 | 80 | 0.18 |  |  | 8 | 20 | 4 | 16 | #N/A | #N/A | #N/A | #N/A | #N/A | #N/A | #N/A | #N/A | 5 | 11 | 4 | 16 | 7 | 28 | 8 | 30 | -3 | 3
100 | 0.15 |  | #N/A |  | #N/A |  |  | #N/A |  | #N/A |  | #N/A |  | #N/A | #N/A |  |  | 17 | 100 | 0.15 |  |  | #N/A | #N/A | #N/A | #N/A | #N/A | #N/A | #N/A | #N/A | #N/A | #N/A | #N/A | #N/A | #N/A | #N/A | #N/A | #N/A | #N/A | #N/A | #N/A | #N/A | -3 | 3
200 | 0.075 |  | #N/A |  | #N/A |  |  | #N/A |  | #N/A |  | #N/A |  | #N/A | #N/A |  |  | 18 | 200 | 0.075 |  |  | 3 | 8 | 2 | 10 | 8 | 10 | 8 | 10 | 9 | 13 | 9 | 13 | 5 | 7 | 2 | 10 | 3 | 10 | 5 | 10 | -2 | 2
Gráfico
Assinaturas
| Responsável executor: | [14 empty] | Responsável calculista:
Elaborado por: |  | Thyago Biasin
Revisado por: |  | Samara Rodrigues
Aprovado por: |  | Rheno Tormin