## FR-IMOB-13_Rev00
Título: CONCRETO ASFÁLTICO - ENSAIO MARSHALL - VV < 10% E ABS ≤ 2%
Tipo de Documento: Formulário | [6 empty] | Codificação: FR-IMOB-13
Data de Vigência: 16/02/2026 | [6 empty] | Versão: 00
Fase: Vigente | [6 empty] | Nível: Operacional
Nº O.S: | 2026.03.06.02.094 | [6 empty] | Data do ensaio: | 2026-03-13
Material: | C.A.U.Q. FX-III DER-SP | [6 empty] | Registro da amostra: | 094/2026
Procedencia material: |  |  | CONSÓRCIO BR-163 (108) - VÁRZEA GRANDE A JANGADA
Informações complementar:
Documento de referência
DNIT 178 - PRO - Pavimentação asfáltica - Preparação de corpos de prova para ensaios mecânicos usando o compactador giratório Superpave ou o Marshall.
DNIT 428 - ME - Pavimentação – Misturas asfálticas – Determinação da densidade relativa aparente e da massa específica aparente de corpos de prova compactados.
ABNT NBR 15573 - Misturas Asfálticas — Determinação da densidade aparente e da massa especifica aparente de corpos de prova compactados.
ABNT NBR 15087 - Misturas asfálticas — Determinação da resistência à tração por compressão diametral.
Procedimentos do ensaio
Nº CP | [9 empty] | Média | Parâmetros
Espessura (mm) | I | 65.13 | 65.6 |  | 65.44 | 66.05 |  |  |  | 65.555
| II | 65.35 | 65.63 |  | 64.77 | 65.71 |  |  |  | 65.365
| III | 64.4 | 65.93 |  | 64.81 | 65.57 |  |  |  | 65.1775
| IV | 64.74 | 66.13 |  | 65.3 | 65.51 |  |  |  | 65.42
| Média | 64.905 | 65.8225 |  | 65.08 | 65.71 |  |  |  | 65.379375
Diametro (mm) | I | 101.33 | 101.44 |  | 101.38 | 101.43 |  |  |  | 101.395
| II | 101.38 | 101.65 |  | 101.41 | 101.66 |  |  |  | 101.525
| III | 101.35 | 101.38 |  | 101.65 | 101.38 |  |  |  | 101.44
| IV | 101.61 | 101.53 |  | 101.43 | 101.32 |  |  |  | 101.4725
| Média | 101.4175 | 101.5 |  | 101.4675 | 101.4475 |  |  |  | 101.458125
Fator de correção |  | 0.9723043 | 0.9501234 |  | 0.9680097 | 0.9527991 |  |  |  | 0.9608091
Massa do CP seco ao ar (g) |  | 1198.01 | 1195.91 |  | 1198.19 | 1194.94 |  |  |  | 1196.7625
Massa do CP imerso (g) |  | 692.77 | 692.53 |  | 692.47 | 693.32 |  |  |  | 692.7725
Peso do CP s.s.s. (g) |  | 1200.67 | 1199.69 |  | 1199.94 | 1199.95 |  |  |  | 1200.0625
Densidade aparente - G mb (g/cm³) |  | 2.358752 | 2.358053 |  | 2.361105 | 2.358605 |  |  |  | 2.359129
Densidade máxima medida - G mm (g/cm³) |  | 2.478 | 2.478 |  | 2.478 | 2.478 |  |  |  | 2.478
Água absorvida pelo CP |  | 0.5237251 | 0.7453269 |  | 0.344848 | 0.9888874 |  |  |  | 0.6506968 | ≤ 2%
Teor de CAP |  | 4.55 | 4.55 |  | 4.55 | 4.55 |  |  |  | 4.55 |  | a
Densidade do CAP |  | 1.002 | 1.002 |  | 1.002 | 1.002 |  |  |  | 1.002
Filer (material passante #200) (%) |  | 5.3 | 5.3 |  | 5.3 | 5.3 |  |  |  | 5.3
Relação Filer / Betume |  | 1.164835 | 1.164835 |  | 1.164835 | 1.164835 |  |  |  | 1.164835 |  | a
Vazios (%) |  | 4.812279 | 4.840489 |  | 4.717309 | 4.818204 |  |  |  | 4.79707 |  | a
VCB (%) |  | 10.7109 | 10.70772 |  | 10.72158 | 10.71023 |  |  |  | 10.71261
VAM (%) |  | 15.52318 | 15.54821 |  | 15.43889 | 15.52844 |  |  |  | 15.50968 | mín.
RBV (%) |  | 68.99939 | 68.86788 |  | 69.44529 | 68.97174 |  |  |  | 69.07107 |  | a
Deslocamento - Fluencia (mm) |  |  |  |  | 3.17 | 2.46 |  |  |  | 2.815 |  | a
Estabilidade - Leitura prensa (kgf) |  |  |  |  | 1644 | 1944 |  |  |  | 1794
Estabilidade encontrada (kgf) |  |  |  |  | 1633.1367 | 1930.2867 |  |  |  | 1781.7117
Etabilidade corrigida (kgf) |  |  |  |  | 1580.892 | 1839.175 |  |  |  | 1710.034 | mín.
Tração Diametral - Leitura prensa (kgf) |  | 1768 | 1653 | [6 empty] | 1710.5
Tração Diametral - Leitura corrigida (kgf) |  | 1707.326 | 1560.151 | [6 empty] | 1633.739
Tração Diametral (MPa) |  | 1.619296 | 1.457898 | [6 empty] | 1.538597 | mín.
Fator de correção da prensa |  | Conforme ultima calibração: y = 0,9905x + 4,7547
Ensaios especiais
Módulo de resiliência |  | Sim | Não
Vida a Fadiga |  | Sim | Não
Deformação Permanente |  | Sim | Não
Assinaturas
_________________________________ Responsável executor: | [6 empty] | ___________________________________ Responsável calculista:
Elaborado por: |  | Thyago Biasin
Revisado por: |  | Samara Rodrigues
Aprovado por: |  | Rheno Tormin
|  |  |  | Tharlla Brito |  |  |  | Thyago Ferreira |  |  |  |  | Leandro Silva
|  |  |  | ELABORAÇÃO/REVISÃO |  |  |  | ANÁLISE CRÍTICA |  |  |  |  | APROVAÇÃO