## FR-IMOB-33_Rev00
Título: COMPRESSÃO AXIAL DE CORPOS DE PROVA CILÍNDRICOS SOLO MELHORADO COM CIMENTO - AXIAL E DIAMETRAL
Tipo de Documento: Formulário |  |  |  |  | Codificação: FR-IMOB-33
Data de Vigência: 16/02/2026 |  |  |  |  | Versão: 00
Fase: Vigente |  |  |  |  | Nível: Operacional
Nº O.S: | 2026.03.06.02.092 |  |  | Data do ensaio: |  | 2026-03-30
Material: | CPs DE SOLO (BASE) MELHORADO COM 4,5% DE CIMENTO |  |  | Registro da amostra: |  | 092/2026
Procedencia material: | CONSÓRCIO NOVA IMIGRANTES - VÁRZEA GRANDE / LOTE 02
Informações complementar: | COD 3021 / KM 499+300 A 499+460 / DATA DA MOLDAGEM: 02/03/2026.
Documento de referência
DNER-ME 201 - Solo-cimento - compressão axial de corpos-de-prova cilíndricos.
DNER-ME 180 - Solos estabilizados com cinza volante e cal hidratada - determinação de resistência à compressão simples.
DNER-ME 181 - Solos com cinza volante e cal hidratada - determinação da resistência à tração por compressão diametral.
Procedimentos do ensaio
Dados da moldagem
Obra: | BR-163 |  |  | Nº de corpos de prova moldados: |  | 8
Contratada: | ENGEVVIA ENGENHARIA |  |  | Umidade ótima: |  | -
Lote: | 2 |  |  | Marca/Classe do Cimento: |  | -
Hora da Moldagem: | - |  |  | Cimento(%): |  | 4.5
Ensaio Resistência a Compressão Axial
NÚMERO DO CORPO DE PROVA A SEREM ENSAIADOS | DATA DA MOLDAGEM | IDADE | DATA RUPTURA | CARGA KN/m² | DIÂMETRO (cm²) | ALTURA (cm²) | AREA (cm²) | TENSÃO (MPA) | MÉDIA
1 | 2026-03-02 | 7 DIAS | 2026-03-09 | 18443 | 10 | 20 | 78.54 | 2.34823 | 2.454354
2 |  |  | 2026-03-09 | 20110 | 10 | 20 | 78.54 | 2.560479
3 | 2026-03-02 | 28 DIAS | 2026-03-30 | 23446 | 10 | 20 | 78.54 | 2.98523 | 2.836516
4 |  |  | 2026-03-30 | 21110 | 10 | 20 | 78.54 | 2.687802
Ensaio Resistência a Compressão Diametral
NÚMERO DO CORPO DE PROVA A SEREM ENSAIADOS | DATA DA MOLDAGEM | IDADE | DATA RUPTURA | CARGA KN/m² | DIÂMETRO (cm²) | ALTURA (cm²) | AREA (cm²) | TENSÃO (MPA) | MÉDIA
5 | 2026-03-02 | 7 DIAS | 2026-03-09 | 11478 | 10 | 20 | 62832 | 0.3653552 | 0.3419277
6 |  |  | 2026-03-09 | 10006 | 10 | 20 | 62832 | 0.3185001
7 | 2026-03-02 | 28 DIAS | 2026-03-30 | 13145 | 10 | 20 | 62832 | 0.4184174 | 0.3996849
8 |  |  | 2026-03-30 | 11968 | 10 | 20 | 62832 | 0.3809524
Observações:
Assinaturas:
#VALUE!
| Responsável executor |  |  |  |  | Responsável calculista
Elaborado por: | Thyago Biasin
Revisado por: | Samara Rodrigues
Aprovado por: | Rheno Tormin
Formulas:
DATA RUPTURA = IFERROR([BR-163]+7,0)
DATA RUPTURA = [DATA RUPTURA, row above]