## FR-IMOB-42_Rev00
Título: Caracterização do CBUQ fresco
Tipo de Documento: Formulário | [6 empty] | Codificação: FR-IMOB-42
Data de Vigência: 16/02/2026 | [6 empty] | Versão: 00
Fase: Vigente | [6 empty] | Nível: Operacional
Quadro Resumo de Ensaios
Normas de ensaio DNIT ( ME - 043) - (ME - 428) - (ME - 412) - (ME - 427) - (ME - 136) - (ME - 158)
Mês | Amostra | Data da coleta | Peneiras (% passante acumulada) | [9 empty] | Teor de ligante (%) | Densidade aparente (kg/dm³) | Densidade Máxima Medida (kg/dm³) | Estabilidade (Kgf) | Fluência (mm) | Resistência a tração (Mpa) | Volume de vazios (%) | V A M (%) | R B V (%) | Absorção (%) | Local da Coleta | Procedência
|  |  | 1" | 3/4" | 1/2" | 3/8" | n°4 | n°10 | n°40 | n°80 | n°200 | fundo
|  |  | 25,4 mm | 19,1 mm | 12,5 mm | 9.5 | 4.75 | 2 | 0.42 | 0.18 | 0.075
Média Período |  |  | #DIV/0! | #DIV/0! | #DIV/0! | #DIV/0! | #DIV/0! | #DIV/0! | #DIV/0! | #DIV/0! | #DIV/0! | #DIV/0! | #DIV/0! | #DIV/0! | #DIV/0! | #DIV/0! | #DIV/0! | #DIV/0! | #DIV/0! | #DIV/0! | #DIV/0! | #DIV/0!
Análise Global | Média |  | #DIV/0! | #DIV/0! | #DIV/0! | #DIV/0! | #DIV/0! | #DIV/0! | #DIV/0! | #DIV/0! | #DIV/0! | #DIV/0! | #DIV/0! | #DIV/0! | #DIV/0! | #DIV/0! | #DIV/0! | #DIV/0! | #DIV/0! | #DIV/0! | #DIV/0! | #DIV/0!
| Máximo |  | 0 | 0 | 0 | 0 | 0 | 0 | 0 | 0 | 0 | 0 | 0 | 0 | 0 | 0 | 0 | 0 | 0 | 0 | 0 | 0
| Mínimo |  | 0 | 0 | 0 | 0 | 0 | 0 | 0 | 0 | 0 | 0 | 0 | 0 | 0 | 0 | 0 | 0 | 0 | 0 | 0 | 0
| Desvio Padrão |  | #DIV/0! | #DIV/0! | #DIV/0! | #DIV/0! | #DIV/0! | #DIV/0! | #DIV/0! | #DIV/0! | #DIV/0! | #DIV/0! | #DIV/0! | #DIV/0! | #DIV/0! | #DIV/0! | #DIV/0! | #DIV/0! | #DIV/0! | #DIV/0! | #DIV/0! | #DIV/0!
Elaborado por: |  | Thyago Biasin
Revisado por: |  | Samara Rodrigues
Aprovado por: |  | Rheno Tormin
Limites de Granulometria DERSA ET P 0027 FAIXA III
Faixa III DERSA | [11 empty] | -
-
Faixa de Trabalho | [11 empty] | -
-

## Amostra 1 (hidden)
CONSTRUTORA QUEIROZ GALVÃO S/A | [9 empty] | TRAÇO SECO | TIPO | % MISTURA | DENS. REAL | [5 empty] | CURVA OBTIDA NA MISTURA |  | FAIXA DE TOLERÂNCIA |  | FAIXA DE PROJETO |  | GRANULOMETRIA DE PROJETO
OBRA: BR-316 / MA | TRECHO: ENTR. MA-008(ZÉ CHICÃO / DIVISA MA - PI (TIMON ) | [5 empty] | Tipo de CBUQ: FAIXA "C" |  |  | AGREGADO | B- 3/4" |  |  | 0 |  |  |  |  | PENERAS (mm) | MISTURA | FAIXA DA MISTURA |  | FAIXA "C" DNER ES-313/97 |  | OBTIDO
CONTROLE DE CONCRETO BETUMINOSO USINADO A QUENTE | [9 empty] | GRAÚDO | B- 1/2" CORR. | 72 | 2.648 | 25.50453 |  |  |  |  | 19.1 | 100 | 100 | 100 | 100 | 100 | 100
ENSAIO MARSHALL |  |  |  |  | EXTRAÇÃO DE BETUME |  |  |  |  | AGREGADO | AREIA - RIO |  |  | 0 |  |  |  |  | 12.7 | 95.3 | 85 | 98 | 85 | 100 | 91
C.P. Nº | 1 | 2 | 3 | MÉDIA | TARA |  |  |  | 92.2 | MIÚDO | A. - CAMPO | 25 | 2.643 | 8.872493 |  |  |  |  | 9.52 | 80.4 | 75 | 86 | 75 | 100 | 79
PESO AO AR | 1178.5 | 1189.7 | 1190.5 |  | AMOSTRA + TARA |  |  |  | 592.2 | FILLER | FILLER | 3 | 2.78 | 1.01223 |  |  |  |  | 4.76 | 67.2 | 63 | 73 | 50 | 85 | 68
P.IMERSO + CESTO | 665.5 | 675.3 | 675.5 |  | AMOSTRA |  |  |  | 500 |  |  | CAP-50/60 | 1.03 | 6.019417 |  |  |  |  | 2 | 54.5 | 50 | 60 | 30 | 75 | 55
P.CESTO IMERSO | - | - | - |  | INSOLÚVEL + TARA |  |  |  | 561.1 | CAP 50/60 | 6.2 | DENS. REAL | 2.415 | 41.40867 |  |  |  |  | 0.42 | 36.4 | 30 | 40 | 15 | 40 | 35
VOLUME cm3 | 513 | 514.4 | 515 |  | SOLÚVEL |  |  |  | 31.1 | [9 empty] | 0.18 | 14.2 | 12 | 16 | 8 | 30 | 14
DENS. APARENTE | 2.297 | 2.313 | 2.312 | 2.307 | TEOR DE BETUME (%) |  |  |  | 6.2 | [9 empty] | 0.074 | 5.9 | 5 | 8 | 5 | 10 | 6
DENS.TEÓRICA | 2.415 | 2.415 | 2.415 |  | GRANULOMETRIA
% VAZIOS | 4.886128 | 4.223602 | 4.26501 | 4.46 | PENEIRAS |  | PESO | PESO | % | 3/4" | 1/2" | 3/8" | Nº 4 | Nº 10 | Nº 40 | Nº 80 | Nº 200 | TEOR (%) | DENSIDADE | VOL VAZIOS | RBV | ESTABILIDADE | FLUÊNCIA | TEMP MIST | TEMP CAP-50/60 | TEMP SILO Q | Dens CP sonda | GC | ESP. | TEMP. COMP
% V.C.B. | 13.83 | 13.92 | 13.92 |  | POL. | mm. | RETIDO | PASSANDO | PASSANDO | 100 | 95.3 | 80.4 | 67.2 | 54.5 | 36.4 | 14.2 | 5.9 | 6.2 | 2.307 | 4.46 | 75.72 | 871.32 | 4 | 162 | 145 | 165 | 2.279 | 97.6 | 4.5 | 147
% V.A.M. | 18.71613 | 18.1436 | 18.18501 |  | 2" | 50.8
% R.B.V. | 73.89 | 76.72 | 76.55 | 75.72 | 1 1/2" | 38.1 |  |  |  | GRANULOMETRIA | S
LEIT. DEFLECT. | 455 | 460 | 455 |  | 1" | 25.4 |  | 470.7 | 100 | ENSAIO MARSHALL | S
EST. ENCONTRADA | 868.14 | 877.68 | 868.14 |  | 3/4" | 19.1 |  | 470.7 | 100 | DENS. SONDAGEM (PISTA) E G.C % | S
FATOR CORREÇÃO | 1 | 1 | 1 |  | 1/2" | 12.7 | 22.1 | 448.6 | 95.3
EST. CORRIGIDA | 868.14 | 877.68 | 868.14 | 871.32 | 3/8" | 9.52 | 70.1 | 378.5 | 80.4 | ESPESSURA C.P | S
FLUÊNCIA (mm) | 4 | 4 | 4 | 4 | Nº 4 | 4.76 | 62.1 | 316.4 | 67.2 | TEMP. MOLDAGEM | S
TEMPERATURA DA MOLDAGEM: |  | 155 | ºC |  | Nº 10 | 2 | 59.9 | 256.5 | 54.5
TEMPERATURA NO MISTURADOR: |  | 162 | ºC |  | Nº 40 | 0.42 | 85.1 | 171.4 | 36.4
TEMPERATURA DO CAP-50/60 |  | 145 | ºC |  | Nº 80 | 0.18 | 104.5 | 66.9 | 14.2
TEMPERATURA DO SILO QUENTE: |  | 165 | ºC |  | Nº 200 | 0.074 | 39.1 | 27.8 | 5.9
|  | F.C. DO ANEL: | 1.908 |  | FUNDO |  | 27.8
RESULTADO DA SONDA ROTATIVA |  |  |  | OBS.:
DENS. DE PROJETO |  |  | 2.334 | ESTACA : | 2800 | LE
DENS. DO C P EXTRAIDO C/ SONDA ROTATIVA |  |  | 2.279
GRAU DE COMPACTAÇÃO |  |  | 97.6 | DATA: | 2004-09-23
ESPESSURA DO C P DA SONDA ROTATIVA ( cm ) |  |  | 4.5
TEMPERATURA DE COMPRESSÃO ( ºC ) |  |  | 147
|  |  |  | FISCAL: |  |  | DATA:
200
80
40
10
4
3/8
1/2
3/4
200 80 40 10 4 3/8 1/2 3/4
DIGITE NO QUADRO AO LADO AS PORCENTAGENS DO TRAÇO QUE SERÁ USADO,
NOTA : DIGITE AS PORCENTAGENS DO TRAÇO SECO REFERENTE A CADA AGREGADO E SUA RESPECTIVA DENSIDADE REAL DE CADA AGREGADO. DIGITE TAMBÉM A DENSIDADE REAL DO LIGANTE BETUMINOSO CAP.
TODOS OS DADOS A SEREM DIGITADOS ESTÃO NA FONTE DE COR VERMELHA.
AS PLANILHAS NÃO ESTÃO PROTEGIDAS POR SENHA, PARA NÃO DANIFICAR AS FORMULAS. DIGITE SOMENTE OS DADOS NA FONTE DE COR VERMELHA
PARA INSERIR OS DADOS PARA ANÁLISE ESTATISTICA
DIGITAR A LETRA "S". PARA NÃO INSERIR OS DADOS PARA ANÁLISE ESTATISTICA DIGITE A LETRA "N".
.

## A. Natural (hidden)
Ensaios Granulométricos - Agregado Miúdo - Areia Natural
UHE GOVE - RELATÓRIO MENSAL
Mês | Amostra | Data da coleta | Peneiras (% retida acumulada) | [8 empty] | Diâmetro Máximo (mm) | Módulo de Finura | Teor de Material Pulverulento (%) | Torrões de Argila (%) | Massa Específica (kg/dm3) | Massa Unitária (kg/dm3) | Absorção (%) | Impureza Orgânica (ppm) | Local da Coleta | Procedência
|  |  | 1/4" | n°4 | n°8 | n°16 | n°30 | n°50 | n°100 | n°200 | fundo
|  |  | 6.3 | 4.75 | 2.36 | 1.18 | 0.6 | 0.3 | 0.15 | 0.075
2008-09-10 | 1 | 2008-09-10 | 0 | 0.5 | 6.3 | 41.3 | 75.5 | 90.6 | 97.6 | 100 | 100 | 4.75 | 3.118 | 0.7 | 0.2 | 2.6 | 1.5 | 1.2 | - | Lavador de Areia | Areal do Quim
2008-10-22 | 2 | 2008-10-22 | 0 | 0.2 | 3.1 | 27 | 67.8 | 90.6 | 98.6 | 100 | 100 | 2.36 | 2.873 | - | - | - | - | - | - | Lavador de Areia | Areal do Quim
2008-10-22 | 3 | 2008-10-22 | 0 | 0 | 3.1 | 29.7 | 70.5 | 94 | 98.4 | 100 | 100 | 2.36 | 2.957 | - | - | - | - | - | - | Lavador de Areia | Areal do Quim
Média |  |  | 0 | 0.2333333 | 4.166667 | 32.66667 | 71.26667 | 91.73333 | 98.2 | 100 | 100 | - | 2.982667 | 0.7 | 0.2 | 2.6 | 1.5 | 1.2 | #DIV/0!
Máximo |  |  | 0 | 0.5 | 6.3 | 41.3 | 75.5 | 94 | 98.6 | 100 | 100 | 4.75 | 3.118 | 0.7 | 0.2 | 2.6 | 1.5 | 1.2 | 0
Mínimo |  |  | 0 | 0 | 3.1 | 27 | 67.8 | 90.6 | 97.6 | 100 | 100 | - | 2.873 | 0.7 | 0.2 | 2.6 | 1.5 | 1.2 | 0
Desvio Padrão |  |  | 0 | 0.2516611 | 1.847521 | 7.597587 | 3.906832 | 1.962991 | 0.5291503 | 0 | 0 | - | 0.1245003 | #DIV/0! | #DIV/0! | #DIV/0! | #DIV/0! | #DIV/0! | #DIV/0!
Limites de Granulometria NBR 7211:2005 | [11 empty] | Valores referenciais para comparação
Material Passante Acumulado (Zona ótima) |  |  | 100 | 95 | 80 | 70 | 45 | 15 | 5 | - | - | Dmáx 4,75 mm |  | Máx 3% p/ concretos submetidos a desgaste superficial e 5% p/ concretos protegidos do desgaste superficial | Máx 1,5% (Especificação Técnica) e 3,0% na NBR 7211 | da ordem de 2,640 | da ordem de 1,500 | da ordem de 0,8 a 1,0% | < 300 (ou solução mais clara que a padrão NBR NM 49)
|  |  | 100 | 100 | 90 | 80 | 65 | 35 | 10 | - | -
Material Passante Acumulado (Zona Utilizável) |  |  | 93 | 90 | 75 | 50 | 30 | 5 | 0 | - | -
|  |  | 100 | 100 | 100 | 95 | 85 | 50 | 15 | - | -
Material Retido Acumulado (Zona ótima) |  |  | 0 | 5 | 20 | 30 | 55 | 85 | 95 | - | -
|  |  | 0 | 0 | 10 | 20 | 35 | 65 | 90 | - | -
Material Retido Acumulado (Zona Utilizável) |  |  | 7 | 10 | 25 | 50 | 70 | 95 | 100 | - | -
|  |  | 0 | 0 | 0 | 5 | 15 | 50 | 85 | - | -
Normas de ensaio
|  |  | NM 248 | [10 empty] | NM 46 | NBR 7218 | NM 52 | NBR 7251 | NM 30 | NM 49
Note on M4: Cálculo automático
Note on N4: Cálculo automático

## A. Artificial C.Força (hidden)
Ensaios Granulométricos - Agregado Miúdo - Areia Artificial (Escavação da Casa de Força)
UHE GOVE - RELATÓRIO MENSAL
Mês | Amostra | Data da coleta | Peneiras (% retida acumulada) | [8 empty] | Diâmetro Máximo (mm) | Módulo de Finura | Teor de Material Pulverulento (%) | Torrões de Argila (%) | Massa Específica (kg/dm3) | Massa Unitária (kg/dm3) | Absorção (%) | Local da Coleta | Procedência
|  |  | 3/8" | 1/4" | n°4 | n°8 | n°16 | n°30 | n°50 | n°100 | fundo
|  |  | 9.5 | 6.3 | 4.75 | 2.36 | 1.18 | 0.6 | 0.3 | 0.15
2008-09-29 | 1 | 2008-09-29 | 0 | 0 | 0.4 | 22.4 | 51 | 69.6 | 80.3 | 86.7 | 100 | 4.75 | 3.104 | 15.2 | - | 2.71 | 1.48 | 1.3 | Correia do Britador | Esc. Casa de Força
2008-10-02 | 2 | 2008-10-02 | 0 | 0 | 0.8 | 36.6 | 63 | 79.8 | 84.3 | 88.5 | 100 | 4.75 | 3.53 | 14 | - | - | - | - | Correia do Britador | Esc. Casa de Força
2008-10-04 | 3 | 2008-10-04 | 0 | 0 | 0.5 | 29.5 | 55.4 | 70 | 79.2 | 84.7 | 100 | 4.75 | 3.193 | 17 | - | - | - | - | Correia do Britador | Esc. Casa de Força
2008-10-04 | 4 | 2008-10-14 | 0 | 0 | 1.2 | 33.2 | 59.9 | 75.4 | 85.5 | 90.5 | 100 | 4.75 | 3.457 | 14.9 | - | - | - | - | Correia do Britador | Esc. Casa de Força
Média |  |  | 0 | 0 | 0.725 | 30.425 | 57.325 | 73.7 | 82.325 | 87.6 | 100 | 4.75 | 3.321 | 15.275 | #DIV/0! | 2.71 | 1.48 | 1.3
Máximo |  |  | 0 | 0 | 1.2 | 36.6 | 63 | 79.8 | 85.5 | 90.5 | 100 | 4.75 | 3.53 | 17 | 0 | 2.71 | 1.48 | 1.3
Mínimo |  |  | 0 | 0 | 0.4 | 22.4 | 51 | 69.6 | 79.2 | 84.7 | 100 | - | 3.104 | 14 | 0 | 2.71 | 1.48 | 1.3
Desvio Padrão |  |  | 0 | 0 | 0.3593976 | 6.08516 | 5.245554 | 4.851117 | 3.04672 | 2.479247 | 0 | - | 0.2046542 | 1.257975 | #DIV/0! | #DIV/0! | #DIV/0! | #DIV/0!
Limites de Granulometria NBR 7211:2005 | [11 empty] | Valores referenciais para comparação
Material Passante Acumulado (Zona ótima) |  |  | 100 | 100 | 95 | 80 | 70 | 45 | 15 | 5 | - | De acordo com o processo de beneficiamento |  | Máx 3% p/ concretos submetidos a desgaste superficial e 5% p/ concretos protegidos do desgaste superficial | Máx 1,5% (Especificação Técnica) e 3,0% na NBR 7211 | depende do tipo de rocha (recomenda-se maior ou igual a 2,6)
|  |  | 100 | 100 | 100 | 90 | 80 | 65 | 35 | 10 | -
Material Passante Acumulado (Zona Utilizável) |  |  | 100 | 93 | 90 | 75 | 50 | 30 | 5 | 0 | -
|  |  | 100 | 100 | 100 | 100 | 95 | 85 | 50 | 15 | -
Material Retido Acumulado (Zona ótima) |  |  | 0 | 0 | 5 | 20 | 30 | 55 | 85 | 95 | -
|  |  | 0 | 0 | 0 | 10 | 20 | 35 | 65 | 90 | -
Material Retido Acumulado (Zona Utilizável) |  |  | 0 | 7 | 10 | 25 | 50 | 70 | 95 | 100 | -
|  |  | 0 | 0 | 0 | 0 | 5 | 15 | 50 | 85 | -
Normas de ensaio
|  |  |  | NM 248 | [9 empty] | NM 46 | NBR 7218 | NM 52 | NBR 7251 | NM 30
Note on M4: Cálculo automático
Note on N4: Cálculo automático

## A. Artificial Pedreira (hidden)
Ensaios Granulométricos - Agregado Miúdo - Areia Artificial (Pedreira)
UHE GOVE - RELATÓRIO MENSAL
Mês | Amostra | Data da coleta | Peneiras (% retida acumulada) | [8 empty] | Diâmetro Máximo (mm) | Módulo de Finura | Teor de Material Pulverulento (%) | Torrões de Argila (%) | Massa Específica (kg/dm3) | Massa Unitária (kg/dm3) | Absorção (%) | Local da Coleta | Procedência
|  |  | 3/8" | 1/4" | n°4 | n°8 | n°16 | n°30 | n°50 | n°100 | fundo
|  |  | 9.5 | 6.3 | 4.75 | 2.36 | 1.18 | 0.6 | 0.3 | 0.15
2008-09-13 | 1 | 2008-09-13 | 0 | 0 | 0.2 | 20.2 | 46.6 | 65.1 | 80.2 | 89.6 | 100 | 4.75 | 3.019 | 7.9 | - | 2.65 | 1.44 | 1.2 | Correia do Britador | Pedreira
out-08 | 2 | 2008-10-10 | 0 | 0 | 0 | 27.6 | 52.8 | 70.3 | 83.7 | 91.1 | 100 | 4.75 | 3.255 | 5.9 | - | - | - | - | Correia do Britador | Pedreira
out-08 | 3 | 2008-10-20 | 0 | 0 | 0 | 19.2 | 45.1 | 60.5 | 76.4 | 86.5 | 100 | 4.75 | 2.877 | 7.7 | - | - | - | - | Correia do Britador | Pedreira
2008-11-01 | 4 | 2008-11-06 | 0 | 0 | 0 | 13.4 | 35 | 54.3 | 72.2 | 84.6 | 100 | 4.75 | 2.595 | - | - | - | - | - | Correia do Britador | Pedreira
2008-11-01 | 5 | 2008-11-13 | 0 | 0 | 1.1 | 23.7 | 47.6 | 66.5 | 82.3 | 91.3 | 100 | 4.75 | 3.125 | 7.8 | - | 2.68 | 1.48 | 1.2 | Correia do Britador | Pedreira
2008-11-01 | 6 | 2008-11-19 | 0 | 0 | 0 | 13.1 | 34.5 | 55.1 | 73.9 | 86 | 100 | 4.75 | 2.626 | - | - | - | - | - | Correia do britador | Pedreira
2008-11-01 | 7 | 2008-11-21 | 0 | 0 | 0.1 | 15.7 | 37.5 | 56.9 | 74.6 | 86.7 | 100 | 4.75 | 2.715 | - | - | - | - | - | Correia do Britador | Pedreira
2008-11-01 | 8 | 2008-11-27 | 0 | 0 | 0.4 | 21.6 | 45.2 | 63 | 77.1 | 86.9 | 100 | 4.75 | 2.942 | - | - | - | - | - | Correia do Britador | Pedreira
2008-12-01 | 9 | 2008-12-01 | 0 | 0 | 0.4 | 22.7 | 48.4 | 65.3 | 79.3 | 87.8 | 100 | 4.75 | 3.039 | - | - | - | - | - | Correia do Britador | Pedreira
2008-12-01 | 10 | 2008-12-03 | 0 | 0 | 0.5 | 23.3 | 47.6 | 65.2 | 78.4 | 86.7 | 100 | 4.75 | 3.017 | 8.9 | - | 2.68 | 1.5 | 1.4 | Correia do Britador | Pedreira
2008-12-01 | 11 | 2008-12-09 | 0 | 0 | 0.4 | 20.6 | 46.3 | 65.7 | 80.3 | 89.4 | 100 | 4.75 | 3.027 | - | - | - | - | - | Correia do Britador | Pedreira
2008-12-01 | 12 | 2008-12-15 | 0 | 0 | 0.2 | 16.7 | 40.4 | 60.4 | 76.6 | 87.5 | 100 | 4.75 | 2.818 | - | - | - | - | - | Correia do Britador | Pedreira
2008-12-01 | 13 | 2008-12-18 | 0 | 0 | 0.3 | 21.5 | 46.5 | 65.3 | 80.2 | 89.6 | 100 | 4.75 | 3.034 | 8.7 | - | 2.68 | 1.5 | 1.2 | Deposito da Britagem | Pedreira
2009-01-01 | 14 | 2009-01-02 | 0 | 0 | 0.2 | 17.7 | 42.2 | 62.1 | 78.2 | 88.3 | 100 | 4.75 | 2.887 | - | - | - | - | - | Deposito da Britagem | Pedreira
2009-01-02 | 15 | 2009-01-08 | 0 | 0 | 0.2 | 20.6 | 44.2 | 62.4 | 77.6 | 87.9 | 100 | 4.75 | 2.929 | 9.3 | - | 2.68 | 1.5 | 1.2 | Deposito da Britagem | Pedreira
2009-01-03 | 16 | 2009-01-12 | 0 | 0 | 0 | 22.1 | 46.5 | 63.3 | 77.5 | 87.5 | 100 | 4.75 | 2.969 | - | - | - | - | - | Deposito da Britagem | Pedreira
2009-01-04 | 17 | 2009-01-15 | 0 | 0 | 0.2 | 19.1 | 42.4 | 61.2 | 77.4 | 88.3 | 100 | 4.75 | 2.886 | 8.3 | - | 2.67 | 1.51 | 1.1 | Deposito da Britagem | Pedreira
2009-01-04 | 18 | 2009-01-20 | 0 | 0 | 0.4 | 19.1 | 42.4 | 61.1 | 76.1 | 86.4 | 100 | 4.75 | 2.855 | - | - | - | - | - | Deposito da Britagem | Pedreira
2009-01-04 | 19 | 2009-01-22 | 0 | 0 | 0.4 | 17.6 | 41.8 | 62.2 | 78.5 | 88.7 | 100 | 4.75 | 2.892 | - | - | - | - | - | Deposito da Britagem | Pedreira
PEDREIRA DESATIVADA
Média |  |  | 0 | 0 | 0.2631579 | 19.76316 | 43.84211 | 62.41579 | 77.92105 | 87.93684 | 100 | - | 2.921421 | 8.0625 | #DIV/0! | 2.673333 | 1.488333 | 1.216667
Máximo |  |  | 0 | 0 | 1.1 | 27.6 | 52.8 | 70.3 | 83.7 | 91.3 | 100 | 4.75 | 3.255 | 9.3 | 0 | 2.68 | 1.51 | 1.4
Mínimo |  |  | 0 | 0 | 0 | 13.1 | 34.5 | 54.3 | 72.2 | 84.6 | 100 | - | 2.595 | 5.9 | 0 | 2.65 | 1.44 | 1.1
Desvio Padrão |  |  | 0 | 0 | 0.2629122 | 3.593236 | 4.649649 | 3.966844 | 2.785793 | 1.726979 | 0 | - | 0.1613462 | 1.04189 | #DIV/0! | 0.0121106 | 0.02562551 | 0.09831921
Limites de Granulometria NBR 7211:2005 | [11 empty] | Valores referenciais para comparação
Material Passante Acumulado (Zona ótima) |  |  | 100 | 100 | 95 | 80 | 70 | 45 | 15 | 5 | - | De acordo com o processo de beneficiamento |  | Máx 3% p/ concretos submetidos a desgaste superficial e 5% p/ concretos protegidos do desgaste superficial | Máx 1,5% (Especificação Técnica) e 3,0% na NBR 7211 | depende do tipo de rocha (recomenda-se maior ou igual a 2,6)
|  |  | 100 | 100 | 100 | 90 | 80 | 65 | 35 | 10 | -
Material Passante Acumulado (Zona Utilizável) |  |  | 100 | 93 | 90 | 75 | 50 | 30 | 5 | 0 | -
|  |  | 100 | 100 | 100 | 100 | 95 | 85 | 50 | 15 | -
Material Retido Acumulado (Zona ótima) |  |  | 0 | 0 | 5 | 20 | 30 | 55 | 85 | 95 | -
|  |  | 0 | 0 | 0 | 10 | 20 | 35 | 65 | 90 | -
Material Retido Acumulado (Zona Utilizável) |  |  | 0 | 7 | 10 | 25 | 50 | 70 | 95 | 100 | -
|  |  | 0 | 0 | 0 | 0 | 5 | 15 | 50 | 85 | -
Normas de ensaio
|  |  |  | NM 248 | [9 empty] | NM 46 | NBR 7218 | NM 52 | NBR 7251 | NM 30
Note on M4: Cálculo automático
Note on N4: Cálculo automático

## Brita 0 Pedreira (hidden)
Ensaios Granulométricos - Agregado Graúdo - Brita 0
UHE GOVE - RELATÓRIO MENSAL
Mês | Amostra | Data da coleta | Peneiras (% retida acumulada) | [5 empty] | Diâmetro Máximo (mm) | Módulo de Finura | Teor de Material Pulverulento (%) | Torrões de Argila (%) | Massa Específica (kg/dm3) | Massa Unitária (kg/dm3) | Absorção (%) | Local da Coleta | Procedência
|  |  | 1/2" | 3/8" | 1/4" | n°4 | n°8 | fundo
|  |  | 12.5 | 9.5 | 6.3 | 4.75 | 2.36
2008-09-16 | 1 | 2008-09-16 | 1.5 | 3.2 | 22.8 | 50.5 | 86.4 | 100 | 9.5 | 5.401 | 0.5 | - | 2.68 | 1.33 | 0.6 | Correia do Britador | Pedreira
2008-12-01 | 2 | 2008-12-03 | 0.2 | 1.5 | 43.7 | 76.3 | 97.2 | 100 | 9.5 | 5.75 | 0.8 | - | 2.62 | 1.36 | 0.8 | Correia do Britador | Pedreira
2008-12-01 | 3 | 2008-12-09 | 0 | 0.4 | 30.9 | 71.1 | 97.5 | 100 | 9.5 | 5.69 | - | - | - | - | - | Correia do Britador | Pedreira
2008-12-01 | 4 | 2008-12-15 | 0.1 | 0.7 | 22.7 | 50.4 | 85 | 100 | 9.5 | 5.361 | - | - | - | - | - | Correia do Britador | Pedreira
2008-12-01 | 5 | 2008-12-18 | 0 | 0.1 | 33.2 | 63 | 93.9 | 100 | 9.5 | 5.57 | 1.2 | - | 2.62 | 1.35 | 0.8 | Correia do Britador | Pedreira
PEDREIRA DESATIVADA
Média |  |  | 0.36 | 1.18 | 30.66 | 62.26 | 92 | 100 | - | 5.5544 | 0.8333333 | #DIV/0! | 2.64 | 1.346667 | 0.7333333
Máximo |  |  | 1.5 | 3.2 | 43.7 | 76.3 | 97.5 | 100 | 9.5 | 5.75 | 1.2 | 0 | 2.68 | 1.36 | 0.8
Mínimo |  |  | 0 | 0.1 | 22.7 | 50.4 | 85 | 100 | - | 5.361 | 0.5 | 0 | 2.62 | 1.33 | 0.6
Desvio Padrão |  |  | 0.6426508 | 1.243785 | 8.684642 | 11.7768 | 5.942643 | 0 | - | 0.1716284 | 0.3511885 | #DIV/0! | 0.03464102 | 0.01527525 | 0.1154701
Limites de Granulometria NBR 7211:2005 | [8 empty] | Valores referenciais para comparação
Material Passante Acumulado (Zona 4,75/12,5) |  |  | 100 | 98 | 60 | 20 | 5 | - | De acordo com o processo de beneficiamento |  | Máx 1% (de natureza argilosa ou argilo-siltosa) | Máx 1% p/ concreto aparente, 2% para concreto sujeito a desgaste superficial e 3% p/ outros concretos | depende do tipo de rocha (recomenda-se maior ou igual a 2,6)
|  |  | 95 | 85 | 35 | 0 | 0 | -
Material Retido Acumulado (Zona 4,75/12,5) |  |  | 0 | 2 | 40 | 80 | 95 | -
|  |  | 5 | 15 | 65 | 100 | 100 | -
* Em cada zona granulométrica deve ser aceita uma variação de no máximo 5% em apenas um dos limites marcados com *. Essa variação pode também estar distribuída em vários desses limites.
Normas de ensaio
|  |  |  | NM 248 | [6 empty] | NM 46 | NBR 7218 | NM 53
*
*
*
*
Note on J4: Cálculo automático
Note on K4: Cálculo automático

## Brita 1 C. Força (hidden)
Ensaios Granulométricos - Agregado Graúdo - Brita 1 (Escavação da Casa de Força)
UHE GOVE - RELATÓRIO MENSAL
Mês | Amostra | Data da coleta | Peneiras (% retida acumulada) | [6 empty] | Diâmetro Máximo (mm) | Módulo de Finura | Teor de Material Pulverulento (%) | Torrões de Argila (%) | Massa Específica (kg/dm3) | Massa Unitária (kg/dm3) | Absorção (%) | Índice de Forma | Local da Coleta | Procedência
|  |  | 1" | 3/4" | 1/2" | 3/8" | 1/4" | n°4 | fundo
|  |  | 25 | 19 | 12.5 | 9.5 | 6.3 | 4.75
2008-09-29 | 1 | 2008-09-29 | 0 | 1.3 | 50 | 76.6 | 99.2 | 99.8 | 100 | 19 | 6.777 | 0.3 | - | 2.74 | - | 0.3 | - | Correia do Britador | Escavação Casa de Força
2008-10-06 | 2 | 2008-10-06 | 0 | 0.7 | 48.7 | 75.8 | 97.5 | 98.9 | 100 | 19 | 6.754 | - | - | - | - | - | - | Correia do Britador | Escavação Casa de Força
2008-10-10 | 3 | 2008-10-14 | 0 | 2.9 | 47.6 | 75.2 | 98.2 | 99.5 | 100 | 19 | 6.776 | - | - | - | - | - | - | Correia do Britador | Escavação Casa de Força
2009-01-01 | 4 | 2009-01-08 | 0 | 0.6 | 46.3 | 73.8 | 94 | 96.1 | 100 | 19 | 6.705 | 1.7 | - | 2.69 | 1.43 | 0.2 | - | Deposito do britador | Escavação Casa de Força
2009-01-01 | 5 | 2009-01-15 | 0 | 0.9 | 46.9 | 74 | 92.6 | 94.3 | 100 | 19 | 6.692 | 1.9 | - | 2.7 | 1.44 | 0.2 | - | Correia do Britador | Escavação Casa de Força
2009-01-01 | 6 | 2009-01-20 | 0 | 1.4 | 55.8 | 80.1 | 95.6 | 97.3 | 100 | 19 | 6.788 | - | - | - | - | - | - | Deposito do britador | Escavação Casa de Força
Média |  |  | 0 | 1.3 | 49.21667 | 75.91667 | 96.18333 | 97.65 | 100 | - | 6.748667 | 1.3 | #DIV/0! | 2.71 | 1.435 | 0.2333333 | #DIV/0!
Máximo |  |  | 0 | 2.9 | 55.8 | 80.1 | 99.2 | 99.8 | 100 | 19 | 6.788 | 1.9 | 0 | 2.74 | 1.44 | 0.3 | 0
Mínimo |  |  | 0 | 0.6 | 46.3 | 73.8 | 92.6 | 94.3 | 100 | - | 6.692 | 0.3 | 0 | 2.69 | 1.43 | 0.2 | 0
Desvio Padrão |  |  | 0 | 0.8461678 | 3.484489 | 2.308607 | 2.563136 | 2.16125 | 0 | - | 0.04060378 | 0.8717798 | #DIV/0! | 0.02645751 | 0.007071068 | 0.05773503 | #DIV/0!
Limites de Granulometria NBR 7211:2005 | [9 empty] | Valores referenciais para comparação
Material Passante Acumulado (Zona 9,5/25) |  |  | 100 | 98 | 60 | 20 | 8 | 5 | - | De acordo com o processo de beneficiamento |  | Máx 1% (de natureza argilosa ou argilo-siltosa) | Máx 1% p/ concreto aparente, 2% para concreto sujeito a desgaste superficial e 3% p/ outros concretos | depende do tipo de rocha (recomenda-se maior ou igual a 2,6) |  |  | menor que 3
|  |  | 95 | 85 | 35 | 0 | 0 | 0 | -
Material Retido Acumulado (Zona 9,5/25) |  |  | 0 | 2 | 40 | 80 | 92 | 95 | -
|  |  | 5 | 15 | 65 | 100 | 100 | 100 | -
* Em cada zona granulométrica deve ser aceita uma variação de no máximo 5% em apenas um dos limites marcados com *. Essa variação pode também estar distribuída em vários desses limites.
Normas de ensaio
|  |  |  | NM 248 | [7 empty] | NM 46 | NBR 7218 | NM 53 |  |  | NBR 7809
*
*
*
*
Note on K4: Cálculo automático
Note on L4: Cálculo automático

## Brita 1 Pedreira (hidden)
Ensaios Granulométricos - Agregado Graúdo - Brita 1 (Pedreira)
UHE GOVE - RELATÓRIO MENSAL
Mês | Amostra | Data da coleta | Peneiras (% retida acumulada) | [6 empty] | Diâmetro Máximo (mm) | Módulo de Finura | Teor de Material Pulverulento (%) | Torrões de Argila (%) | Massa Específica (kg/dm3) | Massa Unitária (kg/dm3) | Absorção (%) | Índice de Forma | Local da Coleta | Procedência
|  |  | 1" | 3/4" | 1/2" | 3/8" | 1/4" | n°4 | fundo
|  |  | 25 | 19 | 12.5 | 9.5 | 6.3 | 4.75
2008-09-29 | 1 | 2008-09-28 | 0 | 1.6 | 54.7 | 79.3 | 98 | 99.2 | 100 | 19 | 6.801 | 0.3 | - | 2.69 | 1.35 | 0.3 | - | Correia do Britador | Pedreira
2008-10-17 | 2 | 2008-10-17 | 0 | 4.7 | 44.3 | 71.6 | 97.6 | 99.1 | 100 | 19 | 6.754 | - | - | - | - | - | - | Correia do Britador | Pedreira
2008-10-20 | 3 | 2008-10-20 | 0 | 0.8 | 44.3 | 70.5 | 95.3 | 98.3 | 100 | 19 | 6.696 | - | - | - | - | - | - | Correia do Britador | Pedreira
2008-11-01 | 4 | 2008-11-07 | 0 | 1.3 | 45.5 | 78.2 | 98.5 | 99.5 | 100 | 19 | 6.79 | - | - | - | - | - | - | Correia do Britador | Pedreira
2008-11-01 | 5 | 2008-11-13 | 0 | 0.5 | 47.4 | 73.5 | 96.5 | 97.9 | 100 | 19 | 6.719 | 0.9 | - | 2.7 | 1.3 | 0.4 | - | Correia do Britador | Pedreira
2008-11-01 | 6 | 2008-11-19 | 0 | 0.3 | 39.6 | 64 | 96.8 | 98.9 | 100 | 19 | 6.632 | - | - | - | - | - | - | Correia do Britador | Pedreira
2008-11-01 | 7 | 2008-11-21 | 0 | 1 | 51 | 78 | 98.5 | 99.5 | 100 | 19 | 6.785 | - | - | - | - | - | - | Correia do Britador | Pedreira
2008-11-01 | 8 | 2008-11-27 | 0 | 0.4 | 40.2 | 68.6 | 95.1 | 97.9 | 100 | 19 | 6.669 | - | - | - | - | - | - | Correia do Britador | Pedreira
2008-12-01 | 9 | 2008-12-01 | 0 | 0.2 | 46.6 | 73.6 | 96.9 | 98.3 | 100 | 19 | 6.721 | - | - | - | - | - | - | Correia do Britador | Pedreira
2008-12-01 | 10 | 2008-12-03 | 0 | 0.6 | 58.1 | 86.8 | 98.6 | 99.1 | 100 | 19 | 6.865 | 0.3 | - | 2.65 | 1.34 | 0.5 | 2.1 | Correia do Britador | Pedreira
2008-12-01 | 11 | 2008-12-09 | 0 | 0.5 | 47.3 | 78.1 | 97.1 | 98.4 | 100 | 19 | 6.77 | - | - | - | - | - | - | Correia do Britador | Pedreira
2008-12-01 | 12 | 2008-12-15 | 0 | 1.4 | 44.5 | 74.2 | 93.4 | 96.4 | 100 | 19 | 6.72 | - | - | - | - | - | - | Correia do Britador | Pedreira
2008-12-01 | 13 | 2008-12-18 | 0 | 0.8 | 51.8 | 74 | 95.1 | 97.4 | 100 | 19 | 6.722 | 0.6 | - | 2.64 | 1.34 | 0.5 | - | Deposito da Britagem | Pedreira
2009-01-01 | 14 | 2009-01-02 | 0 | 0.8 | 48.7 | 77.8 | 95.1 | 96.7 | 100 | 19 | 6.753 | - | - | - | - | - | - | Deposito da Britagem | Pedreira
2009-01-01 | 15 | 2009-01-08 | 0 | 4.4 | 68.2 | 93 | 99.1 | 99.2 | 100 | 19 | 6.966 | 0.8 | - | 2.65 | 1.39 | 0.4 | - | Correia do Britador | Pedreira
2009-01-01 | 16 | 2009-01-15 | 0 | 1.1 | 51.3 | 83.1 | 97.8 | 98.5 | 100 | 19 | 6.827 | - | - | - | - | - | - | Deposito da Britagem | Pedreira
2009-01-01 | 17 | 2009-01-20 | 0 | 2.9 | 65.1 | 92.1 | 99.1 | 99.2 | 100 | 19 | 6.942 | - | - | - | - | - | - | Deposito da Britagem | Pedreira
2009-01-01 | 18 | 2009-01-22 | 0 | 1.8 | 66.1 | 91.5 | 99.5 | 99.6 | 100 | 19 | 6.929 | - | - | - | - | - | - | Deposito da Britagem | Pedreira
PREDEIRA DESATIVADA
Média |  |  | 0 | 1.394444 | 50.81667 | 78.21667 | 97.11111 | 98.50556 | 100 | - | 6.781167 | 0.58 | #DIV/0! | 2.666 | 1.344 | 0.42 | 2.1
Máximo |  |  | 0 | 4.7 | 68.2 | 93 | 99.5 | 99.6 | 100 | 19 | 6.966 | 0.9 | 0 | 2.7 | 1.39 | 0.5 | 2.1
Mínimo |  |  | 0 | 0.2 | 39.6 | 64 | 93.4 | 96.4 | 100 | - | 6.632 | 0.3 | 0 | 2.64 | 1.3 | 0.3 | 2.1
Desvio Padrão |  |  | 0 | 1.319301 | 8.564856 | 8.267815 | 1.730314 | 0.9464934 | 0 | - | 0.09392378 | 0.2774887 | #DIV/0! | 0.02701851 | 0.03209361 | 0.083666 | #DIV/0!
Limites de Granulometria NBR 7211:2005 | [9 empty] | Valores referenciais para comparação
Material Passante Acumulado (Zona 9,5/25) |  |  | 100 | 98 | 60 | 20 | 8 | 5 | - | De acordo com o processo de beneficiamento |  | Máx 1% (de natureza argilosa ou argilo-siltosa) | Máx 1% p/ concreto aparente, 2% para concreto sujeito a desgaste superficial e 3% p/ outros concretos | depende do tipo de rocha (recomenda-se maior ou igual a 2,6) |  |  | menor que 3
|  |  | 95 | 85 | 35 | 0 | 0 | 0 | -
Material Retido Acumulado (Zona 9,5/25) |  |  | 0 | 2 | 40 | 80 | 92 | 95 | -
|  |  | 5 | 15 | 65 | 100 | 100 | 100 | -
* Em cada zona granulométrica deve ser aceita uma variação de no máximo 5% em apenas um dos limites marcados com *. Essa variação pode também estar distribuída em vários desses limites.
Normas de ensaio
|  |  |  | NM 248 | [7 empty] | NM 46 | NBR 7218 | NM 53 |  |  | NBR 7809
*
*
*
*
Note on K4: Cálculo automático
Note on L4: Cálculo automático

## Brita 2 Pedreira (hidden)
Ensaios Granulométricos - Agregado Graúdo - Brita 2 (Pedreira)
UHE GOVE - RELATÓRIO MENSAL
Mês | Amostra | Data da coleta | Peneiras (% retida acumulada) | [5 empty] | Diâmetro Máximo (mm) | Módulo de Finura | Teor de Material Pulverulento (%) | Torrões de Argila (%) | Massa Específica (kg/dm3) | Massa Unitária (kg/dm3) | Absorção (%) | Índice de Forma | Local da Coleta | Procedência
|  |  | 1. 1/4 | 1" | 3/4" | 1/2" | 3/8" | fundo
|  |  | 31.5 | 25 | 19 | 12.5 | 9.5
2008-08-01 | 1 | 2008-08-28 | 0 | 20.3 | 69.1 | 99 | 99.4 | 100 | 31.5 | 8.197 | 0.2 | - | 2.73 | 1.33 | 0.3 | - | Correia do Britador | Pedreira
PEDREIRA DESATIVDA
Média |  |  | 0 | 20.3 | 69.1 | 99 | 99.4 | 100 | - | 8.197 | 0.2 | #DIV/0! | 2.73 | 1.33 | 0.3 | #DIV/0!
Máximo |  |  | 0 | 20.3 | 69.1 | 99 | 99.4 | 100 | 31.5 | 8.197 | 0.2 | 0 | 2.73 | 1.33 | 0.3 | 0
Mínimo |  |  | 0 | 20.3 | 69.1 | 99 | 99.4 | 100 | - | 8.197 | 0.2 | 0 | 2.73 | 1.33 | 0.3 | 0
Desvio Padrão |  |  | #DIV/0! | #DIV/0! | #DIV/0! | #DIV/0! | #DIV/0! | #DIV/0! | - | #DIV/0! | #DIV/0! | #DIV/0! | #DIV/0! | #DIV/0! | #DIV/0! | #DIV/0!
Limites de Granulometria NBR 7211:2005 | [8 empty] | Valores referenciais para comparação
Material Passante Acumulado (Zona 19/31,5) |  |  | 100 | 95 | 35 | 8 | 5 | - | De acordo com o processo de beneficiamento |  | Máx 1% (de natureza argilosa ou argilo-siltosa) | Máx 1% p/ concreto aparente, 2% para concreto sujeito a desgaste superficial e 3% p/ outros concretos | depende do tipo de rocha (recomenda-se maior ou igual a 2,6) |  |  | menor que 3
|  |  | 95 | 75 | 5 | 0 | 0 | -
Material Retido Acumulado (Zona 19/31,5) |  |  | 0 | 5 | 65 | 92 | 95 | -
|  |  | 5 | 25 | 95 | 100 | 100 | -
Normas de ensaio
|  |  |  | NM 248 | [6 empty] | NM 46 | NBR 7218 | NM 53 |  |  | NBR 7809
Note on J4: Cálculo automático
Note on K4: Cálculo automático

## Brita 2 C.Força (hidden)
Ensaios Granulométricos - Agregado Graúdo - Brita 2 (Casa de Força)
UHE GOVE - RELATÓRIO MENSAL
Mês | Amostra | Data da coleta | Peneiras (% retida acumulada) | [5 empty] | Diâmetro Máximo (mm) | Módulo de Finura | Teor de Material Pulverulento (%) | Torrões de Argila (%) | Massa Específica (kg/dm3) | Massa Unitária (kg/dm3) | Absorção (%) | Índice de Forma | Local da Coleta | Procedência
|  |  | 1. 1/4 | 1" | 3/4" | 1/2" | 3/8" | fundo
|  |  | 31.5 | 25 | 19 | 12.5 | 9.5
2009-01-01 | 1 | 2009-01-08 | 0 | 40.4 | 84.4 | 98.8 | 99.2 | 100 | 31.5 | 7.836 | 0.8 | - | 2.73 | 1.34 | 0.2 | - | Correia do britador
2009-01-01 | 2 | 2009-01-13 | 0 | 31.9 | 75.3 | 97.2 | 98.5 | 100 | 31.5 | 7.738 | - | - | - | - | - | - | Correia do britador
2009-01-01 | 3 | 2009-01-15 | 0 | 23.8 | 70.5 | 96.6 | 98.3 | 100 | 31.5 | 7.688 | 0.9 | - | 2.71 | 1.34 | 0.2 | - | Correia do britador | Escavação casa de força
2009-01-01 | 4 | 2009-01-20 | 0 | 28.9 | 78.8 | 98.5 | 99.1 | 100 | 31.5 | 7.779 | - | - | - | - | - | - | Deposito da Britagem | Escavação casa de força
2009-01-01 | 5 | 2009-01-22 | 0 | 31.4 | 79.4 | 98.2 | 99.1 | 100 | 31.5 | 7.785 | - | - | - | - | - | - | Deposito da Britagem | Escavação casa de força
Média |  |  | 0 | 31.28 | 77.68 | 97.86 | 98.84 | 100 | - | 7.7652 | 0.85 | #DIV/0! | 2.72 | 1.34 | 0.2 | #DIV/0!
Máximo |  |  | 0 | 40.4 | 84.4 | 98.8 | 99.2 | 100 | 31.5 | 7.836 | 0.9 | 0 | 2.73 | 1.34 | 0.2 | 0
Mínimo |  |  | 0 | 23.8 | 70.5 | 96.6 | 98.3 | 100 | - | 7.688 | 0.8 | 0 | 2.71 | 1.34 | 0.2 | 0
Desvio Padrão |  |  | 0 | 6.024699 | 5.162073 | 0.9262829 | 0.409878 | 0 | - | 0.05544096 | 0.07071068 | #DIV/0! | 0.01414214 | 0 | 0 | #DIV/0!
Limites de Granulometria NBR 7211:2005 | [8 empty] | Valores referenciais para comparação
Material Passante Acumulado (Zona 19/31,5) |  |  | 100 | 95 | 35 | 8 | 5 | - | De acordo com o processo de beneficiamento |  | Máx 1% (de natureza argilosa ou argilo-siltosa) | Máx 1% p/ concreto aparente, 2% para concreto sujeito a desgaste superficial e 3% p/ outros concretos | depende do tipo de rocha (recomenda-se maior ou igual a 2,6) |  |  | menor que 3
|  |  | 95 | 75 | 5 | 0 | 0 | -
Material Retido Acumulado (Zona 19/31,5) |  |  | 0 | 5 | 65 | 92 | 95 | -
|  |  | 5 | 25 | 95 | 100 | 100 | -
Normas de ensaio
|  |  |  | NM 248 | [6 empty] | NM 46 | NBR 7218 | NM 53 |  |  | NBR 7809
Note on J4: Cálculo automático
Note on K4: Cálculo automático